## 通用塑料
材料名称 | 英文缩写 | 重复单元/结构 | 形态与结晶性 | 特征基团/结构要点 | 突出特点 | 主要弱点 | 典型用途 | 热行为与牌号差异 | 加工与干燥要点 | 常见配方/改性方向 | 回收路线与分离难点 | 易混淆点/使用限制 | 参考来源与核验范围
聚乙烯 | PE | [-CH2-CH2-]n | 半结晶；LDPE/LLDPE/HDPE结晶度不同 | C-C主链，无极性基团；LDPE大量短支链，HDPE线型规整 | 耐酸碱水、韧性好；LDPE软透明，HDPE硬 | 耐热有限、蠕变；部分烃类溶剂可溶胀，需按温度核验 | 塑料袋(LDPE)、塑料桶/瓶盖(HDPE)、农膜、管材 | 支化提高柔性但通常降低结晶与密度；不等同所有牌号 | LDPE/LLDPE常吹膜；HDPE常吹塑/注塑，UHMWPE另需特种加工 | 支化/共聚控制、抗氧、炭黑耐候、填料、交联 | 分选机械回收主流；热解制烃为研究/工业路线，难直接高选择性回乙烯 | PE耐多数酸碱；烃溶剂溶胀需考虑温度与时间 | 基础概览；分类/选材参考Ensinger手册，具体牌号待核验：https://www.ensingerplastics.com/en-us/-/media/ensinger/files/document-teaser-files/brochures/shapes/engineering-plastics-manual-english.ashx
聚丙烯 | PP | [-CH2-CH(CH3)-]n | 常见等规PP半结晶；无规PP可为无定形 | 每隔一碳挂甲基-CH3；等规PP可结晶 | 低密度、耐化学、抗弯折疲劳；食品耐热用途需牌号认证 | 低温易脆、耐光差 | 微波炉餐盒、水杯、瓶盖、周转箱、编织袋、汽车内饰 | 等规度、共聚橡胶相和结晶影响刚韧与低温 | 挤出、注塑、纺丝；抑制热氧链断裂 | EPDM/POE增韧、成核、滑石粉/玻纤、抗氧与相容剂 | 分选机械回收；热解制烃多为混合物，氧化断链影响熔指 | 无规PP与等规PP、均聚与抗冲共聚不要混同 | 基础概览；分类/选材参考Ensinger手册，具体牌号待核验：https://www.ensingerplastics.com/en-us/-/media/ensinger/files/document-teaser-files/brochures/shapes/engineering-plastics-manual-english.ashx
聚氯乙烯 | PVC | [-CH2-CH(Cl)-]n | 无定形 | 侧基-Cl极性氯原子；加增塑剂变软 | 硬PVC硬度高、便宜、阻燃；软PVC柔软 | 热稳定性差，受热脱HCl；耐热随硬/软配方不同，增塑剂可能迁移 | 水管/线槽(硬)、电线皮/人造革/雨衣(软)、塑钢门窗 | 软/硬PVC耐热、模量与迁移性差别大 | 温度窗口较窄，必须有热稳定体系；避免过长停留 | 稳定剂、增塑剂、加工助剂、润滑剂、冲击改性 | 机械回收需分软/硬与添加剂；热处理需脱氯与尾气控制 | 硬PVC不含高比例增塑剂；耐热不能统一小于60℃ | 基础概览；分类/选材参考Ensinger手册，具体牌号待核验：https://www.ensingerplastics.com/en-us/-/media/ensinger/files/document-teaser-files/brochures/shapes/engineering-plastics-manual-english.ashx
聚苯乙烯 | PS | [-CH2-CH(C6H5)-]n | 无定形 | 大体积苯环侧基，链硬脆；HIPS接枝橡胶增韧 | GPPS高透明镜面高光；EPS发泡保温缓冲 | 很脆、不耐溶剂、耐热低 | 透明杯/CD盒(GPPS)、冰箱内胆(HIPS)、泡沫箱(EPS) | GPPS脆，HIPS橡胶增韧，EPS/XPS为发泡形态 | 注塑/挤出/发泡；再生泡沫需减容和去污染 | 橡胶增韧、发泡、阻燃、抗静电与界面设计 | 热解可回收苯乙烯，需控制二聚/三聚物与抑聚剂 | EPS是PS的发泡制品，并非新的化学树脂 | 基础概览；分类/选材参考Ensinger手册，具体牌号待核验：https://www.ensingerplastics.com/en-us/-/media/ensinger/files/document-teaser-files/brochures/shapes/engineering-plastics-manual-english.ashx
丙烯腈-丁二烯-苯乙烯 | ABS | 三元接枝共聚物(无单一重复单元) | 无定形 | 苯乙烯相(光泽)+丙烯腈相(硬度耐化学)+丁二烯橡胶相(韧性) | 硬而不脆、抗冲击好、光泽优、易电镀 | 不透明、不耐溶剂、耐热中等 | 家电外壳、行李箱、乐高积木、汽车内饰、键盘鼠标 | SAN连续相与橡胶相决定刚韧、光泽、热变形 | 注塑/挤出，需控制干燥、剪切及橡胶相氧化 | 增韧、阻燃、电镀、耐候、PC/ABS相容化 | 分选机械回用主流；多单体/多相导致化学回收复杂 | ABS是多相体系，不宜写出唯一重复单元 | 已核查官方资料/论文（对应结构或相关路线，不代表全列逐项实测）：https://www.ensingerplastics.com/en-sg/thermoplastic-materials/abs-plastic
聚甲基丙烯酸甲酯 | PMMA | [-CH2-C(CH3)(COOCH3)-]n | 无定形 | 同碳挂甲基+酯基，位阻大不结晶 | 高透光率(接近玻璃)、光泽极佳 | 脆性、表面硬度低易刮花、耐热不高 | 亚克力板、广告灯箱、车灯罩、仪表镜片、工艺品 | 通常无定形；玻璃化而非明确晶体熔融 | 注塑/挤出/浇铸，浇铸交联料与热塑粒料需分开 | 抗冲改性、表面硬化、ATH阻燃填充与界面控制 | 热解回收MMA；交联/ATH料需分段释水、控制副反应、净化单体 | MMA纯度、回收率和选择性必须区分；假设数值不能写实测 | 基础概览；分类/选材参考Ensinger手册，具体牌号待核验：https://www.ensingerplastics.com/en-us/-/media/ensinger/files/document-teaser-files/brochures/shapes/engineering-plastics-manual-english.ashx
苯乙烯-丙烯腈共聚物 | SAN | 苯乙烯与丙烯腈无规共聚 | 无定形 | 苯环侧基与氰基共同提高刚性、极性 | 透明、刚性和耐油性较好 | 缺口冲击有限，部分溶剂导致开裂 | 透明容器、家电部件、仪器外壳 | Tg/Tm与密度随共聚比例、支化和填料变化；以目标牌号TDS为准 | 注塑、挤出或热成型；控制温度、停留时间和污染 | 抗氧/耐候、增韧、阻燃、填充或界面相容化 | 优先洁净分选后机械回收；化学回收须区分碳链与可断键结构 | 食品接触、阻燃和耐热不能只由树脂名称推断 | 基础概览；分类/选材参考Ensinger手册，具体牌号待核验：https://www.ensingerplastics.com/en-us/-/media/ensinger/files/document-teaser-files/brochures/shapes/engineering-plastics-manual-english.ashx
丙烯腈-苯乙烯-丙烯酸酯 | ASA | SAN基体与丙烯酸酯橡胶相构成接枝/共混体系 | 无定形、多相 | 饱和丙烯酸酯橡胶替代ABS中的不饱和丁二烯橡胶 | 耐候、耐紫外、保色性较好 | 耐溶剂与高温性能有限，成本高于常规ABS | 户外外壳、汽车外饰、屋面构件 | Tg/Tm与密度随共聚比例、支化和填料变化；以目标牌号TDS为准 | 注塑、挤出或热成型；控制温度、停留时间和污染 | 抗氧/耐候、增韧、阻燃、填充或界面相容化 | 优先洁净分选后机械回收；化学回收须区分碳链与可断键结构 | 食品接触、阻燃和耐热不能只由树脂名称推断 | 基础概览；分类/选材参考Ensinger手册，具体牌号待核验：https://www.ensingerplastics.com/en-us/-/media/ensinger/files/document-teaser-files/brochures/shapes/engineering-plastics-manual-english.ashx
乙烯-醋酸乙烯酯共聚物 | EVA | 乙烯与醋酸乙烯酯无规共聚 | 半结晶，VA升高通常降低结晶度 | 醋酸酯侧基提高柔性、极性和粘接性 | 柔韧、缓冲、热封与发泡性好 | 耐热有限，部分制品交联后不能重熔 | 鞋材、光伏封装膜、热熔胶、电缆料 | Tg/Tm与密度随共聚比例、支化和填料变化；以目标牌号TDS为准 | 注塑、挤出或热成型；控制温度、停留时间和污染 | 抗氧/耐候、增韧、阻燃、填充或界面相容化 | 优先洁净分选后机械回收；化学回收须区分碳链与可断键结构 | 食品接触、阻燃和耐热不能只由树脂名称推断 | 基础概览；分类/选材参考Ensinger手册，具体牌号待核验：https://www.ensingerplastics.com/en-us/-/media/ensinger/files/document-teaser-files/brochures/shapes/engineering-plastics-manual-english.ashx
聚乙烯醇 | PVA/PVOH | [-CH₂-CH(OH)-]n | 半结晶，取决于醇解度和加工 | 大量羟基形成氢键，由PVAc醇解制得 | 成膜、粘接、干态阻气和水溶性可调 | 吸湿，水中性能下降，熔融加工窗口窄 | 水溶膜、纺织浆料、胶粘剂、保护胶体 | 热行为依醇解度/水分，常在完全熔融前降解 | 水溶液制膜或增塑热加工；避免将冷水不溶牌号当通用品 | 醇解度、分子量、交联、塑化与水溶温度控制 | 溶解回收与受控降解；溶液杂质、交联和微生物条件需控制 | PVA水溶不等于任何水体快速降解；维纶是缩醛化纤维 | 已核查官方资料/论文（对应结构或相关路线，不代表全列逐项实测）：https://www.kuraray-poval.com/fileadmin/technical_information/brochures/poval/KURARAY_POVAL_application_guide.pdf
聚偏二氯乙烯 | PVDC | [-CH₂-CCl₂-]n及其共聚物 | 半结晶，取决于共聚组成 | 含氯主链衍生结构，气体与水汽阻隔突出 | 阻气、阻湿、耐化学较好 | 热稳定性差，含氯回收处理复杂 | 阻隔涂层、食品包装膜 | Tg/Tm与密度随共聚比例、支化和填料变化；以目标牌号TDS为准 | 注塑、挤出或热成型；控制温度、停留时间和污染 | 抗氧/耐候、增韧、阻燃、填充或界面相容化 | 优先洁净分选后机械回收；化学回收须区分碳链与可断键结构 | 食品接触、阻燃和耐热不能只由树脂名称推断 | 基础概览；分类/选材参考Ensinger手册，具体牌号待核验：https://www.ensingerplastics.com/en-us/-/media/ensinger/files/document-teaser-files/brochures/shapes/engineering-plastics-manual-english.ashx
聚乙酸乙烯酯 | PVAc | [-CH₂-CH(OCOCH₃)-]n | 无定形 | 酯基位于碳链侧基，与PVA不同 | 粘接、成膜、乳液加工方便 | 耐水耐热有限，较软易蠕变 | 白乳胶、木工胶、纸张粘接、PVA原料 | Tg/Tm与密度随共聚比例、支化和填料变化；以目标牌号TDS为准 | 注塑、挤出或热成型；控制温度、停留时间和污染 | 抗氧/耐候、增韧、阻燃、填充或界面相容化 | 优先洁净分选后机械回收；化学回收须区分碳链与可断键结构 | 食品接触、阻燃和耐热不能只由树脂名称推断 | 基础概览；分类/选材参考Ensinger手册，具体牌号待核验：https://www.ensingerplastics.com/en-us/-/media/ensinger/files/document-teaser-files/brochures/shapes/engineering-plastics-manual-english.ashx

## 工程塑料
材料名称 | 英文缩写 | 重复单元/结构 | 形态与结晶性 | 特征基团/结构要点 | 突出特点 | 主要弱点 | 典型用途 | 热行为与牌号差异 | 加工与干燥要点 | 常见配方/改性方向 | 回收路线与分离难点 | 易混淆点/使用限制 | 参考来源与核验范围
聚酰胺(尼龙6) | PA6 | [-NH-(CH2)5-CO-]n | 半结晶（晶区与非晶区共存） | 酰胺键-CONH-，分子间大量氢键 | 强韧耐磨、自润滑、耐油 | 吸水导致尺寸变化、强度下降 | 齿轮、轴承、油管、连接器、拉链、汽车部件 | 半结晶；水作增塑剂降低Tg、刚性并提高部分韧性 | 干燥后加工；尺寸/力学须统一调湿状态 | 玻纤、增韧、阻燃、热稳定、低吸水与界面配方 | 可水解或解聚回己内酰胺；染料、玻纤、金属与盐需分离 | 干态与调湿态不能直接比较；吸水不一定使所有性能下降 | 已核查官方资料/论文（对应结构或相关路线，不代表全列逐项实测）：https://www.ensingerplastics.com/en-sg/thermoplastic-materials/pa-polyamide
聚酰胺(尼龙66) | PA66 | [-NH-(CH2)6-NH-CO-(CH2)4-CO-]n | 半结晶（晶区与非晶区共存） | 二胺与二酸形成酰胺链，氢键与结晶结构影响性能 | 常见牌号熔点与高温刚性高于PA6，不能一概比较全部强度 | 同样吸水、光老化 | 高强度齿轮、汽车结构件、电子连接器 | 半结晶；吸水显著改变玻璃化与力学状态 | 加工前干燥，控制高温热湿降解 | 玻纤、阻燃、耐热氧、冲击改性与润滑 | 水解回己二酸/己二胺；二者分离、盐与添加剂是难点 | PA66的66表示两种单体碳数，不是聚合度 | 已核查官方资料/论文（对应结构或相关路线，不代表全列逐项实测）：https://www.ensingerplastics.com/en-sg/thermoplastic-materials/pa-polyamide
聚碳酸酯 | PC | [-O-C6H4-C(CH3)2-C6H4-O-CO-]n | 无定形 | 双酚A苯环+碳酸酯基团，链刚性大 | 超高抗冲击、高透明、尺寸稳定 | 热水易水解、应力开裂、不耐溶剂 | 安全帽、水杯、防弹镜片、车灯罩、电子外壳 | 常见双酚A型无定形；抗冲与应力开裂依分子量 | 充分干燥、控制高温与注塑应力 | 耐刮涂层、阻燃、UV稳定、增韧和合金相容化 | 碳酸酯溶剂解可回收BPA及碳酸酯相关组分；净化添加剂 | 安全/食品接触适用性依地区法规和牌号认证 | 已核查官方资料/论文（对应结构或相关路线，不代表全列逐项实测）：https://www.ensingerplastics.com/en-sg/thermoplastic-materials/pc-polycarbonate
聚甲醛 | POM | [-O-CH2-]n | 高结晶型 | C-O交替主链，极规整，结晶度极高 | 自润滑、耐疲劳、尺寸稳定、几乎不吸水 | 不耐酸、热易分解、韧性一般 | 齿轮、滑块、轴承、卡扣、拉链、精密传动件 | 高结晶，均聚与共聚POM稳定性不同 | 控制温度与停留，避免酸性污染导致甲醛放出 | 润滑、耐磨、玻纤、增韧、热稳定 | 解聚可产生甲醛类产物，但稳定端基和共聚结构影响路径 | 避免与PVC或酸性体系不受控混合加工 | 基础概览；分类/选材参考Ensinger手册，具体牌号待核验：https://www.ensingerplastics.com/en-us/-/media/ensinger/files/document-teaser-files/brochures/shapes/engineering-plastics-manual-english.ashx
聚苯醚及改性合金 | PPE/PPO、mPPE | [-O-C₆H₂(CH₃)₂-]n；改性料常为PPE/PS等合金 | 无定形 | 2,6-二甲基-1,4-苯撑醚主链；PPO也可能指聚氧化丙烯，需结合语境 | 低吸水、耐热高、电绝缘优 | 纯料难加工、耐溶剂差 | 热水泵部件、热水器零件、电子插座、耐高温壳体 | 纯PPE与PPE/PS合金的Tg/流动差异明显 | 常以PS等降低熔体黏度，控制溶胀/溶出 | 铜胺预活化配方、介质极性、耐候阻燃及相容化 | 氧化解聚可制2,6-二甲基对苯醌；PS保留与氧化剂/铜残留需控制 | 铜胺作用机理须实验证明；26DMBQ是苯醌，勿写成对苯二酚 | 已核查官方资料/论文（对应结构或相关路线，不代表全列逐项实测）：https://www.ensingerplastics.com/en-sg/thermoplastic-materials/ppe-plastic
聚对苯二甲酸丁二醇酯 | PBT | [-O-(CH2)4-O-CO-C6H4-CO-]n | 半结晶（晶区与非晶区共存） | 苯环+酯键，结晶速度快，常玻纤增强 | 电绝缘优异、结晶快、尺寸稳定 | 遇热水水解、韧性一般 | 连接器、继电器、开关、汽车电子件 | 快结晶聚酯；玻纤与结晶决定热变形和翘曲 | 严格控制含水率，避免熔融水解；玻纤磨损设备 | 耐水解、阻燃、低翘曲、增韧及玻纤界面配方 | BDO醇解制BHBT/低聚物；水解制TPA/BDO；玻纤、阻燃剂与THF分流 | 回收低干扰/高干扰废料分组；BHBT≠BHPT，BDO≠PDO | 已核查官方资料/论文（对应结构或相关路线，不代表全列逐项实测）：https://plastics-rubber.basf.com/asiapacific/en/performance_polymers/products/ultradur
聚对苯二甲酸乙二醇酯 | PET | [-O-CH2CH2-O-CO-C6H4-CO-]n | 可无定形或半结晶，取决于冷却、拉伸和退火 | 乙二醇替代丁二醇，同属热塑性聚酯 | 透明(瓶级)、强度高、阻隔性好 | 热湿水解；非晶牌号易热变形，结晶/增强牌号耐热较高 | 矿泉水瓶、涤纶纤维、薄膜、包装 | 无定形包装与结晶增强工程牌号耐热不同 | 干燥、注拉吹/挤出/纺丝；控制IV、乙醛与色相 | 扩链、成核、阻隔、低温催化与脱色配方 | EG醇解BHET、甲醇解DMT、水解TPA/EG；染料、金属、低聚物纯化 | BHET为单体二酯，低聚物不应并入纯度；慎用统一耐温 | 已核查官方资料/论文（对应结构或相关路线，不代表全列逐项实测）：https://www.ensingerplastics.com/en/thermoplastic-materials/pet-polyester
聚对苯二甲酸丙二醇酯 | PTT | [-O-(CH₂)₃-O-CO-C₆H₄-CO-]n | 半结晶 | 1,3-PDO与TPA形成芳香族聚酯，链段可呈螺旋构象 | 回弹、柔软性、染色性较好 | 热湿水解、环状二聚体和染料影响回收 | 地毯、弹性纤维、工程塑料 | 半结晶芳香聚酯；环状二聚体影响成型/回收 | 干燥、熔融纺丝/注塑；控制热史与低聚物 | 表面印迹、Zn/含氮位点协同、低PDO用量及耐水解 | 1,3-PDO醇解BHPT；氨解回收PDO；BHPT结晶、锌脱除、母液闭路 | 1,3-PDO不同于1,2-PG；模板识别和单独Zn催化均需对照 | 已核查官方资料/论文（对应结构或相关路线，不代表全列逐项实测）：https://doi.org/10.1007/s10924-025-03580-x
聚酰胺11 | PA11 | [-NH-(CH₂)₁₀-CO-]n | 半结晶 | 长亚甲基链降低酰胺密度，部分原料来自蓖麻油 | 低吸水、韧性、耐疲劳、耐化学较好 | 成本较高，刚性通常低于短链PA | 油气管、气动管、粉末涂层、增材制造 | 非晶看Tg与负载热变形；半结晶还需看Tm和热史 | 吸湿料加工前干燥，避免高温水解；结晶料控制模温 | 玻纤/矿物增强、阻燃、增韧、耐水解、润滑与相容化 | 机械回收需跟踪分子量；酯/酰胺/碳酸酯键可溶剂解研究 | 增强/阻燃牌号不等同纯树脂；回收前识别填料与添加剂 | 基础概览；分类/选材参考Ensinger手册，具体牌号待核验：https://www.ensingerplastics.com/en-us/-/media/ensinger/files/document-teaser-files/brochures/shapes/engineering-plastics-manual-english.ashx
聚酰胺12 | PA12 | [-NH-(CH₂)₁₁-CO-]n | 半结晶 | 低酰胺密度长链PA | 低吸水、尺寸稳定、耐低温 | 成本高，耐热和刚性需按牌号选择 | 燃油管、医疗导管、3D打印粉末 | 非晶看Tg与负载热变形；半结晶还需看Tm和热史 | 吸湿料加工前干燥，避免高温水解；结晶料控制模温 | 玻纤/矿物增强、阻燃、增韧、耐水解、润滑与相容化 | 机械回收需跟踪分子量；酯/酰胺/碳酸酯键可溶剂解研究 | 增强/阻燃牌号不等同纯树脂；回收前识别填料与添加剂 | 基础概览；分类/选材参考Ensinger手册，具体牌号待核验：https://www.ensingerplastics.com/en-us/-/media/ensinger/files/document-teaser-files/brochures/shapes/engineering-plastics-manual-english.ashx
透明共聚酯 | PETG/PCTG | 含EG、CHDM等二醇的芳香共聚酯 | 常见牌号无定形 | 共聚破坏规整堆积，具体二醇组成决定性能 | 透明、抗冲击、热成型性较好 | 耐热有限，划伤、溶剂开裂，混入PET影响回收 | 展示板、包装、医疗器件、打印丝材 | 非晶看Tg与负载热变形；半结晶还需看Tm和热史 | 吸湿料加工前干燥，避免高温水解；结晶料控制模温 | 玻纤/矿物增强、阻燃、增韧、耐水解、润滑与相容化 | 机械回收需跟踪分子量；酯/酰胺/碳酸酯键可溶剂解研究 | 增强/阻燃牌号不等同纯树脂；回收前识别填料与添加剂 | 基础概览；分类/选材参考Ensinger手册，具体牌号待核验：https://www.ensingerplastics.com/en-us/-/media/ensinger/files/document-teaser-files/brochures/shapes/engineering-plastics-manual-english.ashx
乙烯-乙烯醇共聚物 | EVOH | [-CH₂-CH₂-]x-co-[-CH₂-CH(OH)-]y | 半结晶 | 乙烯单元与羟基单元比例控制阻隔、吸湿和加工 | 干态氧阻隔优，耐油 | 高湿环境阻隔下降，多层包装难拆分 | 食品阻隔包装、燃油箱多层阻隔层 | 非晶看Tg与负载热变形；半结晶还需看Tm和热史 | 吸湿料加工前干燥，避免高温水解；结晶料控制模温 | 玻纤/矿物增强、阻燃、增韧、耐水解、润滑与相容化 | 机械回收需跟踪分子量；酯/酰胺/碳酸酯键可溶剂解研究 | 增强/阻燃牌号不等同纯树脂；回收前识别填料与添加剂 | 基础概览；分类/选材参考Ensinger手册，具体牌号待核验：https://www.ensingerplastics.com/en-us/-/media/ensinger/files/document-teaser-files/brochures/shapes/engineering-plastics-manual-english.ashx
聚呋喃二甲酸乙二醇酯 | PEF | [-O-CH₂CH₂-O-CO-C₄H₂O-CO-]n | 半结晶或无定形，随加工变化 | FDCA呋喃环替代PET的苯环 | 生物基来源潜力、气体阻隔与刚性 | 加工、结晶与回收体系仍需发展 | 瓶、阻隔膜、纤维 | 半结晶或非晶；FDCA结构与结晶不同于PET | 干燥、熔融成型/纺丝；需针对牌号建工艺窗口 | 成核、扩链、共聚及阻隔共混 | 酯键溶剂解回收FDCA酯/二醇为研究方向；与PET混料需分选 | PEF生物基潜力高，但不是通用可堆肥材料 | 基础概览；分类/选材参考Ensinger手册，具体牌号待核验：https://www.ensingerplastics.com/en-us/-/media/ensinger/files/document-teaser-files/brochures/shapes/engineering-plastics-manual-english.ashx

## 特种工程塑料
材料名称 | 英文缩写 | 重复单元/结构 | 形态与结晶性 | 特征基团/结构要点 | 突出特点 | 主要弱点 | 典型用途 | 热行为与牌号差异 | 加工与干燥要点 | 常见配方/改性方向 | 回收路线与分离难点 | 易混淆点/使用限制 | 参考来源与核验范围
聚苯硫醚 | PPS | [-C6H4-S-]n | 半结晶 | 苯环-硫原子对位交替，链规整易结晶 | 本征阻燃、耐热高、耐化学、价格相对低 | 韧性差脆性大、不耐强氧化性酸 | 电子连接器、开关、汽车零部件、化工防腐件 | 半结晶；结晶度和填料影响热变形与脆性 | 高温熔融加工，控制氧化、干燥与玻纤磨损 | 玻纤、矿物、润滑和抗冲界面配方 | 洁净边角料机械回用；芳香硫醚链选择性回单体较难 | PPS硫醚不是PSU/PES的砜基 | 已核查官方资料/论文（对应结构或相关路线，不代表全列逐项实测）：https://www.ensingerplastics.com/en-sg/thermoplastic-materials/pps-plastic
聚醚醚酮 | PEEK | [-O-C6H4-O-C6H4-CO-C6H4-]n | 半结晶 | 苯环+醚键(韧性)+酮基(刚性耐热)，熔点343℃ | 耐热、耐化学、耐磨、抗蠕变，实际长期温度需结合载荷 | 价格极高、加工温度高、结晶度敏感 | 航空航天、半导体、医疗植入、轴承齿轮、油气零件 | 半结晶；Tm与负载使用温度是不同指标 | 高温熔融设备，干燥并控制模温/冷却结晶 | 碳纤、玻纤、PTFE/石墨耐磨填料与界面 | 机械回收可行；复材分离与芳香主链解聚需专用路线 | 医用植入必须用专用合规牌号，不是所有PEEK均适用 | 基础概览；分类/选材参考Ensinger手册，具体牌号待核验：https://www.ensingerplastics.com/en-us/-/media/ensinger/files/document-teaser-files/brochures/shapes/engineering-plastics-manual-english.ashx
聚酰亚胺 | PI | 主链含酰亚胺五元环-CO-N-CO-及多个芳环 | 通常无定形；热固/热塑取决于分子结构 | 酰亚胺环和芳环提供热稳定性，Tg及分解温度差异大 | 耐高低温、辐照和绝缘，工作温度需按结构与牌号核验 | 普通牌号不熔不溶难加工、浓碱水解、成本高 | FPC柔性电路板、航空隔热、芯片封装、耐高温薄膜 | 耐温按载荷、环境与时间评价，不能把Tm当长期工作温度 | 专用高温设备、充分干燥；不熔树脂需压制/烧结或溶液法 | 纤维增强、耐磨填料、低介电、导热及界面改性 | 洁净边角料可机械回用；稳定芳香主链化学解聚较难 | 阻燃、耐温、医疗和半导体洁净等级均依牌号与测试 | 基础概览；分类/选材参考Ensinger手册，具体牌号待核验：https://www.ensingerplastics.com/en-us/-/media/ensinger/files/document-teaser-files/brochures/shapes/engineering-plastics-manual-english.ashx
聚醚酰亚胺 | PEI | 主链含醚键+酰亚胺环+苯环 | 无定形 | 保留酰亚胺耐热，引入醚键改善熔融加工，Tg≈217℃ | 耐热、刚性、绝缘、耐蒸汽；阻燃等级与厚度和牌号相关 | 耐强溶剂一般、应力开裂风险 | 航空内饰、医疗器具、耐高温电器、食品器具 | 耐温按载荷、环境与时间评价，不能把Tm当长期工作温度 | 专用高温设备、充分干燥；不熔树脂需压制/烧结或溶液法 | 纤维增强、耐磨填料、低介电、导热及界面改性 | 洁净边角料可机械回用；稳定芳香主链化学解聚较难 | 阻燃、耐温、医疗和半导体洁净等级均依牌号与测试 | 已核查官方资料/论文（对应结构或相关路线，不代表全列逐项实测）：https://www.ensingerplastics.com/en-sg/thermoplastic-materials/pei-plastic
聚砜 | PSU | [-O-C6H4-C(CH3)2-C6H4-O-SO2-C6H4-]n | 无定形 | 主链砜基-SO2-+苯环，砜基极大提升热氧稳定 | 透明、耐热水水解、韧性好、Tg≈190℃ | 酮/酯类溶剂易应力开裂 | 奶瓶、医疗器械、热水部件 | 耐温按载荷、环境与时间评价，不能把Tm当长期工作温度 | 专用高温设备、充分干燥；不熔树脂需压制/烧结或溶液法 | 纤维增强、耐磨填料、低介电、导热及界面改性 | 洁净边角料可机械回用；稳定芳香主链化学解聚较难 | 阻燃、耐温、医疗和半导体洁净等级均依牌号与测试 | 基础概览；分类/选材参考Ensinger手册，具体牌号待核验：https://www.ensingerplastics.com/en-us/-/media/ensinger/files/document-teaser-files/brochures/shapes/engineering-plastics-manual-english.ashx
聚醚砜 | PES | [-O-C6H4-SO2-C6H4-]n | 无定形 | 去掉双酚A异丙基，仅醚键+砜基+苯环，Tg≈225℃ | 耐热比PSU更高、透明、耐蒸汽水解 | 部分有机溶剂应力开裂 | 超滤膜、医疗设备、高温电器 | 耐温按载荷、环境与时间评价，不能把Tm当长期工作温度 | 专用高温设备、充分干燥；不熔树脂需压制/烧结或溶液法 | 纤维增强、耐磨填料、低介电、导热及界面改性 | 洁净边角料可机械回用；稳定芳香主链化学解聚较难 | 阻燃、耐温、医疗和半导体洁净等级均依牌号与测试 | 已核查官方资料/论文（对应结构或相关路线，不代表全列逐项实测）：https://www.ensingerplastics.com/en-sg/thermoplastic-materials/pes-plastic
液晶高分子 | LCP | 芳香族聚酯主链(含苯环+酯键) | 液晶态 | 刚性棒状分子，熔融态呈液晶取向 | 极低成型收缩、高强度、高阻隔、耐高温 | 价格高、各向异性明显 | 电子连接器(5G)、摄像头模组、微型器件 | 耐温按载荷、环境与时间评价，不能把Tm当长期工作温度 | 专用高温设备、充分干燥；不熔树脂需压制/烧结或溶液法 | 纤维增强、耐磨填料、低介电、导热及界面改性 | 洁净边角料可机械回用；稳定芳香主链化学解聚较难 | 阻燃、耐温、医疗和半导体洁净等级均依牌号与测试 | 基础概览；分类/选材参考Ensinger手册，具体牌号待核验：https://www.ensingerplastics.com/en-us/-/media/ensinger/files/document-teaser-files/brochures/shapes/engineering-plastics-manual-english.ashx
聚苯砜 | PPSU | 芳香环、醚键与砜基构成主链 | 无定形 | 不含PSU的双酚A异丙基结构，牌号通常耐热水 | 耐蒸汽、冲击和尺寸稳定较好 | 价格高，部分溶剂引起应力开裂 | 可重复灭菌器械、管路接头、航空内饰 | 耐温按载荷、环境与时间评价，不能把Tm当长期工作温度 | 专用高温设备、充分干燥；不熔树脂需压制/烧结或溶液法 | 纤维增强、耐磨填料、低介电、导热及界面改性 | 洁净边角料可机械回用；稳定芳香主链化学解聚较难 | 阻燃、耐温、医疗和半导体洁净等级均依牌号与测试 | 基础概览；分类/选材参考Ensinger手册，具体牌号待核验：https://www.ensingerplastics.com/en-us/-/media/ensinger/files/document-teaser-files/brochures/shapes/engineering-plastics-manual-english.ashx
聚酰胺酰亚胺 | PAI | 芳香主链同时含酰胺与酰亚胺结构 | 通常无定形 | 强分子间作用力与刚性芳环 | 高温强度、耐磨、抗蠕变 | 吸湿，加工复杂，部分牌号需后固化 | 高温轴承、密封、精密耐磨件 | 耐温按载荷、环境与时间评价，不能把Tm当长期工作温度 | 专用高温设备、充分干燥；不熔树脂需压制/烧结或溶液法 | 纤维增强、耐磨填料、低介电、导热及界面改性 | 洁净边角料可机械回用；稳定芳香主链化学解聚较难 | 阻燃、耐温、医疗和半导体洁净等级均依牌号与测试 | 基础概览；分类/选材参考Ensinger手册，具体牌号待核验：https://www.ensingerplastics.com/en-us/-/media/ensinger/files/document-teaser-files/brochures/shapes/engineering-plastics-manual-english.ashx
高温聚酰胺 | PPA | 半芳香族PA，含芳香二酸与脂肪二胺 | 半结晶或无定形，随结构变化 | 提高芳香含量增强热刚性 | 耐热、刚性、尺寸稳定优于常规PA | 吸湿和脆性随配方变化，干燥要求高 | SMT连接器、汽车高温件 | 耐温按载荷、环境与时间评价，不能把Tm当长期工作温度 | 专用高温设备、充分干燥；不熔树脂需压制/烧结或溶液法 | 纤维增强、耐磨填料、低介电、导热及界面改性 | 洁净边角料可机械回用；稳定芳香主链化学解聚较难 | 阻燃、耐温、医疗和半导体洁净等级均依牌号与测试 | 基础概览；分类/选材参考Ensinger手册，具体牌号待核验：https://www.ensingerplastics.com/en-us/-/media/ensinger/files/document-teaser-files/brochures/shapes/engineering-plastics-manual-english.ashx
聚四氟乙烯 | PTFE | [-CF₂-CF₂-]n | 半结晶 | 全氟碳链，表面能低，熔体黏度极高 | 耐化学、低摩擦、绝缘 | 冷流，粘接困难，不能常规熔融注塑 | 密封、衬里、不粘涂层、电绝缘 | 耐温按载荷、环境与时间评价，不能把Tm当长期工作温度 | 专用高温设备、充分干燥；不熔树脂需压制/烧结或溶液法 | 纤维增强、耐磨填料、低介电、导热及界面改性 | 洁净边角料可机械回用；稳定芳香主链化学解聚较难 | 阻燃、耐温、医疗和半导体洁净等级均依牌号与测试 | 基础概览；分类/选材参考Ensinger手册，具体牌号待核验：https://www.ensingerplastics.com/en-us/-/media/ensinger/files/document-teaser-files/brochures/shapes/engineering-plastics-manual-english.ashx
聚偏氟乙烯 | PVDF | [-CH₂-CF₂-]n | 半结晶，多晶型 | 兼具极性C-F键和可熔融加工性 | 耐化学、耐候、膜加工、特定晶型压电 | 成本高，强碱/部分溶剂需核验 | 膜、锂电粘结剂、化工管材、传感器 | α/β/γ等晶型；压电需要合适晶型、取向和极化 | 挤出/流延、溶液成膜、拉伸或电纺；控制溶剂残留 | 晶型诱导、极化、纳米填料、膜孔与表面配方 | 洁净料可回熔或溶解回收；含氟废物流需独立管理 | 有β晶并不自动具有足够宏观压电性能 | 基础概览；分类/选材参考Ensinger手册，具体牌号待核验：https://www.ensingerplastics.com/en-us/-/media/ensinger/files/document-teaser-files/brochures/shapes/engineering-plastics-manual-english.ashx
氟化乙烯丙烯共聚物 | FEP | 四氟乙烯与六氟丙烯共聚 | 半结晶 | 引入支链降低熔体黏度 | 耐腐蚀、透明、可熔融挤出 | 耐热通常低于PTFE，成本高 | 线缆、薄膜、耐腐蚀内衬 | 耐温按载荷、环境与时间评价，不能把Tm当长期工作温度 | 专用高温设备、充分干燥；不熔树脂需压制/烧结或溶液法 | 纤维增强、耐磨填料、低介电、导热及界面改性 | 洁净边角料可机械回用；稳定芳香主链化学解聚较难 | 阻燃、耐温、医疗和半导体洁净等级均依牌号与测试 | 基础概览；分类/选材参考Ensinger手册，具体牌号待核验：https://www.ensingerplastics.com/en-us/-/media/ensinger/files/document-teaser-files/brochures/shapes/engineering-plastics-manual-english.ashx
可熔性全氟烷氧基树脂 | PFA | 四氟乙烯与全氟烷基乙烯醚共聚 | 半结晶 | 醚侧基改善熔融流动 | 耐腐蚀、可熔融加工、洁净应用 | 成本高，加工温度高，粘接困难 | 半导体流体管路、化工衬里 | 耐温按载荷、环境与时间评价，不能把Tm当长期工作温度 | 专用高温设备、充分干燥；不熔树脂需压制/烧结或溶液法 | 纤维增强、耐磨填料、低介电、导热及界面改性 | 洁净边角料可机械回用；稳定芳香主链化学解聚较难 | 阻燃、耐温、医疗和半导体洁净等级均依牌号与测试 | 基础概览；分类/选材参考Ensinger手册，具体牌号待核验：https://www.ensingerplastics.com/en-us/-/media/ensinger/files/document-teaser-files/brochures/shapes/engineering-plastics-manual-english.ashx
乙烯-四氟乙烯共聚物 | ETFE | 乙烯与四氟乙烯共聚 | 半结晶 | 部分氟化碳链，机械韧性较好 | 耐候、耐化学、机械强度较好 | 耐热和极端耐腐蚀不等同PTFE | 建筑膜、线缆、化工衬里 | 耐温按载荷、环境与时间评价，不能把Tm当长期工作温度 | 专用高温设备、充分干燥；不熔树脂需压制/烧结或溶液法 | 纤维增强、耐磨填料、低介电、导热及界面改性 | 洁净边角料可机械回用；稳定芳香主链化学解聚较难 | 阻燃、耐温、医疗和半导体洁净等级均依牌号与测试 | 基础概览；分类/选材参考Ensinger手册，具体牌号待核验：https://www.ensingerplastics.com/en-us/-/media/ensinger/files/document-teaser-files/brochures/shapes/engineering-plastics-manual-english.ashx
聚芳醚酮家族 | PAEK/PEKK | 主链含芳香环、醚键与酮基，比例和位置可变 | 半结晶或低结晶，随结构变化 | PEEK是PAEK成员，PEKK含两个酮键片段 | 高温强度、耐化学、复合材料加工 | 成本和加工温度高，结晶动力学复杂 | 航空复材、3D打印、高性能结构件 | 耐温按载荷、环境与时间评价，不能把Tm当长期工作温度 | 专用高温设备、充分干燥；不熔树脂需压制/烧结或溶液法 | 纤维增强、耐磨填料、低介电、导热及界面改性 | 洁净边角料可机械回用；稳定芳香主链化学解聚较难 | 阻燃、耐温、医疗和半导体洁净等级均依牌号与测试 | 基础概览；分类/选材参考Ensinger手册，具体牌号待核验：https://www.ensingerplastics.com/en-us/-/media/ensinger/files/document-teaser-files/brochures/shapes/engineering-plastics-manual-english.ashx

## 热固性树脂
材料名称 | 英文缩写 | 重复单元/结构 | 形态与结晶性 | 特征基团/结构要点 | 突出特点 | 主要弱点 | 典型用途 | 热行为与牌号差异 | 加工与干燥要点 | 常见配方/改性方向 | 回收路线与分离难点 | 易混淆点/使用限制 | 参考来源与核验范围
酚醛树脂 | PF | 苯酚+甲醛缩聚，三维交联网络 | 固化后交联网络，通常无定形 | 酚羟基+亚甲基桥，交联后不熔不溶 | 耐热、阻燃、电绝缘好、价格低、刚性高 | 脆性大、颜色深(红/棕)、不耐强碱 | 电器开关、手柄、砂轮粘结剂、层压板、防腐蚀衬里 | 固化度、交联密度决定Tg；固化网络通常无可用熔点 | 按树脂/固化剂配比、温度和放热控制固化；必要时后固化 | 增韧、阻燃、低介电、纤维界面与动态键网络 | 粉碎填充、溶剂解/热解回收增强体；通常不能回原单体 | 先区分未固化树脂和固化制品；动态网络不等于普通热塑性 | 原表与基础知识归纳；具体配方、牌号及数值未逐项来源核验
环氧树脂 | EP | 双酚A+环氧氯丙烷，固化剂交联 | 固化后交联网络，通常无定形 | 环氧端基开环交联，含羟基和醚键，粘接力极强 | 粘接性好、收缩率低、电绝缘优、耐化学 | 固化前有毒、耐热一般、耐紫外差 | 胶粘剂、涂料、电子灌封、复合材料基体、PCB | 固化度、交联密度决定Tg；固化网络通常无可用熔点 | 按树脂/固化剂配比、温度和放热控制固化；必要时后固化 | 增韧、阻燃、低介电、纤维界面与动态键网络 | 粉碎填充、溶剂解/热解回收增强体；通常不能回原单体 | 先区分未固化树脂和固化制品；动态网络不等于普通热塑性 | 原表与基础知识归纳；具体配方、牌号及数值未逐项来源核验
不饱和聚酯 | UPR | 二元酸+二元醇+苯乙烯交联 | 固化后交联网络，通常无定形 | 主链含不饱和双键，苯乙烯引发交联固化 | 室温固化、工艺性好、透明可着色、价格低 | 收缩率大、脆性、耐热一般 | 玻璃钢(FRP)、人造石、涂料、纽扣、工艺品 | 固化度、交联密度决定Tg；固化网络通常无可用熔点 | 按树脂/固化剂配比、温度和放热控制固化；必要时后固化 | 增韧、阻燃、低介电、纤维界面与动态键网络 | 粉碎填充、溶剂解/热解回收增强体；通常不能回原单体 | 先区分未固化树脂和固化制品；动态网络不等于普通热塑性 | 原表与基础知识归纳；具体配方、牌号及数值未逐项来源核验
聚氨酯 | PU | 异氰酸酯+多元醇，氨基甲酸酯键 | 热固/热塑 | -NHCOO-氨基甲酸酯键，软硬段可调 | 耐磨、弹性好、粘接强、可发泡(硬泡/软泡) | 不耐高温、易黄变、异氰酸酯有毒 | 泡沫(保温/沙发)、弹性体、涂料、胶粘剂、鞋底 | 固化度、交联密度决定Tg；固化网络通常无可用熔点 | 按树脂/固化剂配比、温度和放热控制固化；必要时后固化 | 增韧、阻燃、低介电、纤维界面与动态键网络 | 粉碎填充、溶剂解/热解回收增强体；通常不能回原单体 | 先区分未固化树脂和固化制品；动态网络不等于普通热塑性 | 原表与基础知识归纳；具体配方、牌号及数值未逐项来源核验
氨基树脂(脲醛) | UF | 尿素+甲醛缩聚交联 | 固化后交联网络，通常无定形 | 脲基+亚甲基桥，氨基含量高 | 硬度高、耐刮、无色透明、价格低 | 脆性、耐水性差、甲醛释放 | 装饰板、胶粘剂、模塑料、纸张处理 | 固化度、交联密度决定Tg；固化网络通常无可用熔点 | 按树脂/固化剂配比、温度和放热控制固化；必要时后固化 | 增韧、阻燃、低介电、纤维界面与动态键网络 | 粉碎填充、溶剂解/热解回收增强体；通常不能回原单体 | 先区分未固化树脂和固化制品；动态网络不等于普通热塑性 | 原表与基础知识归纳；具体配方、牌号及数值未逐项来源核验
氨基树脂(三聚氰胺) | MF | 三聚氰胺+甲醛缩聚交联 | 固化后交联网络，通常无定形 | 三嗪环结构，硬度和耐热优于UF | 耐热好、硬度高、耐污染、可着色 | 脆性、加工温度高 | 餐具(密胺)、装饰板、层压板、涂料交联剂 | 固化度、交联密度决定Tg；固化网络通常无可用熔点 | 按树脂/固化剂配比、温度和放热控制固化；必要时后固化 | 增韧、阻燃、低介电、纤维界面与动态键网络 | 粉碎填充、溶剂解/热解回收增强体；通常不能回原单体 | 先区分未固化树脂和固化制品；动态网络不等于普通热塑性 | 原表与基础知识归纳；具体配方、牌号及数值未逐项来源核验
有机硅树脂 | SI | Si-O主链+有机侧基，交联网络 | 固化后交联网络，通常无定形 | Si-O键能高，主链柔顺，侧基为甲基/苯基 | 耐高低温(-60~250℃)、耐候、绝缘、疏水 | 力学强度低、价格高、粘接性差 | 耐热涂料、绝缘漆、防潮封装、复合材料；弹性硅胶另见硅橡胶 | 固化度、交联密度决定Tg；固化网络通常无可用熔点 | 按树脂/固化剂配比、温度和放热控制固化；必要时后固化 | 增韧、阻燃、低介电、纤维界面与动态键网络 | 粉碎填充、溶剂解/热解回收增强体；通常不能回原单体 | 先区分未固化树脂和固化制品；动态网络不等于普通热塑性 | 原表与基础知识归纳；具体配方、牌号及数值未逐项来源核验
呋喃树脂 | 呋喃树脂 | 糠醇/糠醛缩聚，含呋喃环 | 固化后交联网络，通常无定形 | 呋喃杂环结构，交联后耐化学极强 | 耐强酸强碱、耐高温、碳残率高 | 脆性大、颜色深、工艺性差 | 防腐衬里、铸造粘结剂、耐酸砖胶泥、碳纤维前驱体 | 固化度、交联密度决定Tg；固化网络通常无可用熔点 | 按树脂/固化剂配比、温度和放热控制固化；必要时后固化 | 增韧、阻燃、低介电、纤维界面与动态键网络 | 粉碎填充、溶剂解/热解回收增强体；通常不能回原单体 | 先区分未固化树脂和固化制品；动态网络不等于普通热塑性 | 原表与基础知识归纳；具体配方、牌号及数值未逐项来源核验
乙烯基酯树脂 | VE | 环氧树脂与不饱和酸反应后经不饱和端基交联 | 交联网络，多为无定形 | 兼具环氧骨架与可自由基固化端基 | 耐腐蚀、粘接、韧性通常优于普通UPR | 常含活性稀释剂，固化收缩，难重熔 | 耐腐蚀FRP、储罐、管道 | 固化度、交联密度决定Tg；固化网络通常无可用熔点 | 按树脂/固化剂配比、温度和放热控制固化；必要时后固化 | 增韧、阻燃、低介电、纤维界面与动态键网络 | 粉碎填充、溶剂解/热解回收增强体；通常不能回原单体 | 先区分未固化树脂和固化制品；动态网络不等于普通热塑性 | 原表与基础知识归纳；具体配方、牌号及数值未逐项来源核验
氰酸酯树脂 | CE | 含-OCN单体三聚成三嗪环交联网络 | 交联网络，多为无定形 | 形成聚三嗪结构，低介电与耐热 | 低介电损耗、高耐热、吸湿较低 | 成本高，固化敏感，脆性需增韧 | 高频覆铜板、航空复合材料 | 固化度、交联密度决定Tg；固化网络通常无可用熔点 | 按树脂/固化剂配比、温度和放热控制固化；必要时后固化 | 增韧、阻燃、低介电、纤维界面与动态键网络 | 粉碎填充、溶剂解/热解回收增强体；通常不能回原单体 | 先区分未固化树脂和固化制品；动态网络不等于普通热塑性 | 原表与基础知识归纳；具体配方、牌号及数值未逐项来源核验
双马来酰亚胺树脂 | BMI | 双马来酰亚胺单体经双键反应交联 | 交联网络，多为无定形 | 酰亚胺环与热固化双键 | 耐热、尺寸稳定、耐湿热 | 脆性、成本和固化温度较高 | 航空复合材料、高温胶粘剂 | 固化度、交联密度决定Tg；固化网络通常无可用熔点 | 按树脂/固化剂配比、温度和放热控制固化；必要时后固化 | 增韧、阻燃、低介电、纤维界面与动态键网络 | 粉碎填充、溶剂解/热解回收增强体；通常不能回原单体 | 先区分未固化树脂和固化制品；动态网络不等于普通热塑性 | 原表与基础知识归纳；具体配方、牌号及数值未逐项来源核验
苯并噁嗪树脂 | PBz | 苯并噁嗪开环形成酚类含氮交联网络 | 交联网络，多为无定形 | 开环聚合通常不释放小分子 | 固化收缩低、耐热、阻燃潜力 | 固化温度较高，常需复配增韧 | 电子封装、耐热复合材料 | 固化度、交联密度决定Tg；固化网络通常无可用熔点 | 按树脂/固化剂配比、温度和放热控制固化；必要时后固化 | 增韧、阻燃、低介电、纤维界面与动态键网络 | 粉碎填充、溶剂解/热解回收增强体；通常不能回原单体 | 先区分未固化树脂和固化制品；动态网络不等于普通热塑性 | 原表与基础知识归纳；具体配方、牌号及数值未逐项来源核验
可重加工动态热固性网络 | Vitrimer | 含动态交换键的交联高分子网络 | 网络材料，结晶性取决于链段 | 加热时键交换使网络拓扑重排 | 可焊接、重塑、修复，保留网络特征 | 通常需热/催化触发，蠕变与稳定性需权衡 | 可修复复材、胶粘剂、可重加工树脂 | 固化度、交联密度决定Tg；固化网络通常无可用熔点 | 按树脂/固化剂配比、温度和放热控制固化；必要时后固化 | 增韧、阻燃、低介电、纤维界面与动态键网络 | 粉碎填充、溶剂解/热解回收增强体；通常不能回原单体 | 先区分未固化树脂和固化制品；动态网络不等于普通热塑性 | 原表与基础知识归纳；具体配方、牌号及数值未逐项来源核验

## 橡胶弹性体
材料名称 | 英文缩写 | 重复单元/结构 | 形态与结晶性 | 特征基团/结构要点 | 突出特点 | 主要弱点 | 典型用途 | 热行为与牌号差异 | 加工与干燥要点 | 常见配方/改性方向 | 回收路线与分离难点 | 易混淆点/使用限制 | 参考来源与核验范围
天然橡胶 | NR | [-CH2-C(CH3)=CH-CH2-]n(顺式聚异戊二烯) | 常温多为无定形，可发生应变诱导结晶 | 顺式1,4-聚异戊二烯，分子链柔顺，不饱和双键 | 弹性极好、强度高(拉伸结晶)、加工性好 | 不耐油/臭氧/老化、耐热一般 | 轮胎、胶带、胶管、鞋类、减震件 | Tg控制低温柔性；硬域、交联和填料控制高温变形 | 硫化橡胶需混炼/硫化；TPE可注塑/挤出，部分需干燥 | 炭黑/白炭黑补强、硫化网络、耐候、阻燃、发泡和相容化 | 硫化胶可粉碎/脱硫；TPE可重熔，但混料与软硬段纯化复杂 | 硫化胶与热塑弹性体不能统称可重熔；性能高度依配方 | 原表与基础知识归纳；具体配方、牌号及数值未逐项来源核验
丁苯橡胶 | SBR | 丁二烯+苯乙烯无规共聚 | 无定形 | 苯乙烯引入提高耐磨和耐老化，丁二烯提供弹性 | 耐磨、耐老化优于NR、价格低 | 弹性低于NR、不耐油、强度低需补强 | 轮胎(主力)、胶管、胶带、鞋类、电线绝缘 | Tg控制低温柔性；硬域、交联和填料控制高温变形 | 硫化橡胶需混炼/硫化；TPE可注塑/挤出，部分需干燥 | 炭黑/白炭黑补强、硫化网络、耐候、阻燃、发泡和相容化 | 硫化胶可粉碎/脱硫；TPE可重熔，但混料与软硬段纯化复杂 | 硫化胶与热塑弹性体不能统称可重熔；性能高度依配方 | 原表与基础知识归纳；具体配方、牌号及数值未逐项来源核验
顺丁橡胶 | BR | [-CH2-CH=CH-CH2-]n(顺式聚丁二烯) | 常温多为无定形，可发生应变诱导结晶 | 顺式1,4-聚丁二烯，链极柔顺，玻璃化温度极低 | 弹性最好、耐磨优、耐低温(-100℃)、生热低 | 抗撕裂差、加工性差、强度低 | 轮胎胎面、高抗冲制品、鞋底、高尔夫球 | Tg控制低温柔性；硬域、交联和填料控制高温变形 | 硫化橡胶需混炼/硫化；TPE可注塑/挤出，部分需干燥 | 炭黑/白炭黑补强、硫化网络、耐候、阻燃、发泡和相容化 | 硫化胶可粉碎/脱硫；TPE可重熔，但混料与软硬段纯化复杂 | 硫化胶与热塑弹性体不能统称可重熔；性能高度依配方 | 原表与基础知识归纳；具体配方、牌号及数值未逐项来源核验
氯丁橡胶 | CR | [-CH2-C(Cl)=CH-CH2-]n | 常温多为无定形，可发生应变诱导结晶 | 氯原子取代，极性大，双键活性降低 | 耐油、耐臭氧、阻燃、耐候、粘接好 | 电绝缘差、密度大、低温性能一般、价格较高 | 传动带、胶管、密封件、胶粘剂、电线护套 | Tg控制低温柔性；硬域、交联和填料控制高温变形 | 硫化橡胶需混炼/硫化；TPE可注塑/挤出，部分需干燥 | 炭黑/白炭黑补强、硫化网络、耐候、阻燃、发泡和相容化 | 硫化胶可粉碎/脱硫；TPE可重熔，但混料与软硬段纯化复杂 | 硫化胶与热塑弹性体不能统称可重熔；性能高度依配方 | 原表与基础知识归纳；具体配方、牌号及数值未逐项来源核验
丁腈橡胶 | NBR | 丁二烯+丙烯腈共聚 | 无定形 | 丙烯腈含量越高耐油性越好，极性强 | 耐油极佳、耐磨、耐溶剂 | 不耐臭氧、耐低温差、电绝缘差 | 油封、O型圈、胶管、油箱衬里、耐油密封件 | 丙烯腈含量增大通常提高耐油、损害低温柔性 | 混炼硫化，控制焦烧与交联体系 | 补强、增塑、耐热、氢化与共混改性 | 胶粉/脱硫复配；极性和交联影响溶剂浸泡与处理 | 耐油不等于耐全部溶剂，酮类等仍可能不适配 | 原表与基础知识归纳；具体配方、牌号及数值未逐项来源核验
乙丙橡胶 | EPDM | 乙烯+丙烯+少量二烯烃共聚 | 无定形/半结晶 | 饱和主链(无双键)，仅侧基含双键供硫化 | 耐臭氧/耐候/耐热极佳、电绝缘优、耐极性化学品 | 不耐油、粘接性差、硫化慢 | 汽车密封条、电线绝缘、屋面防水、耐热软管 | 乙烯含量影响结晶与柔性，硫化密度影响变形 | 混炼、硫磺/过氧化物硫化；可用于PP动态硫化 | 炭黑/白炭黑、耐候、耐热、阻燃及硫化体系 | 粉碎/脱硫后复配；若为TPV，仍含热塑基体不能当纯EPDM | 主链多为饱和，二烯提供侧链不饱和硫化位点 | 原表与基础知识归纳；具体配方、牌号及数值未逐项来源核验
丁基橡胶 | IIR | 异丁烯+少量异戊二烯共聚 | 通常无定形 | 主链高度饱和，侧甲基密集，气体透过率极低 | 气体渗透率低、耐候、减振、耐部分化学介质 | 弹性低、不耐油、硫化慢、粘接差 | 内胎、气密层、药用瓶塞、减震件、防水卷材 | Tg控制低温柔性；硬域、交联和填料控制高温变形 | 硫化橡胶需混炼/硫化；TPE可注塑/挤出，部分需干燥 | 炭黑/白炭黑补强、硫化网络、耐候、阻燃、发泡和相容化 | 硫化胶可粉碎/脱硫；TPE可重熔，但混料与软硬段纯化复杂 | 硫化胶与热塑弹性体不能统称可重熔；性能高度依配方 | 原表与基础知识归纳；具体配方、牌号及数值未逐项来源核验
硅橡胶 | SR/Si | [-Si(CH3)2-O-]n(聚二甲基硅氧烷) | 无定形 | Si-O主链键能高、柔顺，侧基甲基，有机无机杂化 | 耐高低温、耐候、绝缘；食品/医用需相应牌号与合规验证 | 强度低、不耐油、价格高 | 医用制品、密封圈、按键、奶瓶奶嘴、耐高温绝缘 | 低温柔性好，但温度范围随配方/载荷/时间变化 | LSR注射、HCR混炼或RTV固化；关注抑制物与后固化 | 白炭黑补强、耐热稳定、功能填料与表面改性 | 催化硅氧键重排/解聚为环硅氧烷属研究路线；填料与挥发物难分离 | 硅橡胶不同于刚性交联硅树脂；不能笼统声称无毒 | 已核查官方资料/论文（对应结构或相关路线，不代表全列逐项实测）：https://www.wacker.com/h/medias/6709-EN.pdf
氟橡胶 | FKM | 含氟单体共聚(偏氟乙烯+六氟丙烯等) | 无定形 | C-F键能极高，氟原子屏蔽保护主链 | 耐油/耐化学/耐热(250℃)/耐老化顶级 | 价格极高、弹性差、低温性能差、加工难 | 航空航天密封、化工防腐、高温油封、燃油系统 | Tg控制低温柔性；硬域、交联和填料控制高温变形 | 硫化橡胶需混炼/硫化；TPE可注塑/挤出，部分需干燥 | 炭黑/白炭黑补强、硫化网络、耐候、阻燃、发泡和相容化 | 硫化胶可粉碎/脱硫；TPE可重熔，但混料与软硬段纯化复杂 | 硫化胶与热塑弹性体不能统称可重熔；性能高度依配方 | 原表与基础知识归纳；具体配方、牌号及数值未逐项来源核验
聚氨酯弹性体（含TPU） | PU/TPU | 异氰酸酯+多元醇+扩链剂，软硬段结构 | 半结晶/无定形 | 软段可为聚酯/聚醚/聚碳酸酯，硬段形成物理或化学网络 | 耐磨顶级、强度高、弹性好、耐油 | 聚酯型更易热湿水解；聚醚型通常更耐水解，耐候随芳香/脂肪族变化 | 鞋底、滚轮、传送带、密封件、线缆护套 | TPU有软硬段多个转变；交联PU无常规熔点 | TPU干燥熔融加工；交联PU按NCO/OH和固化条件加工 | 聚酯/聚醚软段、异氰酸酯结构、扩链与阻燃 | TPU可机械回用；醇解/水解回收多元醇，残余胺和多组分难分离 | 聚醚TPU耐水解通常好于聚酯TPU；不能等同所有PU | 已核查官方资料/论文（对应结构或相关路线，不代表全列逐项实测）：https://www.basf.com/dam/jcr%3Ae42483e4-4087-3544-a6a2-f958427c1030/Elastollan_Properties-Chemical-Properties.pdf
丙烯酸酯橡胶 | ACM | 丙烯酸酯为主+少量交联单体共聚 | 无定形 | 饱和碳链主链、侧链酯基；酯基并非主链连接键 | 耐热(180℃)、耐油、耐臭氧 | 耐水性差、弹性低、加工性差 | 汽车油封、高温耐油密封件 | Tg控制低温柔性；硬域、交联和填料控制高温变形 | 硫化橡胶需混炼/硫化；TPE可注塑/挤出，部分需干燥 | 炭黑/白炭黑补强、硫化网络、耐候、阻燃、发泡和相容化 | 硫化胶可粉碎/脱硫；TPE可重熔，但混料与软硬段纯化复杂 | 硫化胶与热塑弹性体不能统称可重熔；性能高度依配方 | 原表与基础知识归纳；具体配方、牌号及数值未逐项来源核验
氯醚橡胶 | CO/ECO | 环氧氯丙烷均聚/共聚 | 无定形 | 含氯侧基+醚键主链，极性大 | 耐油、耐臭氧、气密性好、耐低温 | 电绝缘差、加工性一般 | 密封件、胶管、膜片 | Tg控制低温柔性；硬域、交联和填料控制高温变形 | 硫化橡胶需混炼/硫化；TPE可注塑/挤出，部分需干燥 | 炭黑/白炭黑补强、硫化网络、耐候、阻燃、发泡和相容化 | 硫化胶可粉碎/脱硫；TPE可重熔，但混料与软硬段纯化复杂 | 硫化胶与热塑弹性体不能统称可重熔；性能高度依配方 | 原表与基础知识归纳；具体配方、牌号及数值未逐项来源核验
聚酯型热塑性弹性体 | TPEE/TPC-ET | 芳香族聚酯硬段与聚醚/聚酯软段的嵌段共聚物 | 硬段半结晶，软段多为无定形 | 常见PBT硬段与PTMG软段，组成决定硬度 | 耐疲劳、回弹、强度、耐油 | 热湿水解与氧化老化，需按软段区分 | 汽车防尘套、波纹管、线缆、弹性纤维 | 聚酯硬段熔融，软段决定低温柔性，硬度依比例 | 先干燥再熔融加工，控制热湿停留与剪切 | 软硬段比例、耐水解、抗氧、阻燃和发泡 | 选择性醇解硬段、保留宏二醇属研发方向；分离芳香酯/聚醚及添加剂 | TPEE是家族；废PET制TPEE不等于废TPEE闭环回收 | 已核查官方资料/论文（对应结构或相关路线，不代表全列逐项实测）：https://www.celanese.com/products/hytrel
聚醚嵌段酰胺 | PEBA/TPAE | 聚酰胺硬段与聚醚软段组成嵌段共聚物 | PA硬段可结晶，软段取决于聚醚 | PA11/PA12等与PTMG/PEG等组合 | 低密度、低温回弹、柔韧、无增塑剂可调硬度 | 成本，吸湿与化学耐受依牌号变化 | 鞋材、导管、运动器材、气体分离膜 | PA硬段可熔融，聚醚软段提供低温弹性 | 干燥、注塑/挤出/发泡；PA与聚醚类型需识别 | PA/聚醚比例、发泡、界面、抗氧和功能膜配方 | 选择性切连接键并保留聚醚属研发方向；PA段与聚醚宏二醇需分离 | PEBA为TPAE的重要类型；PA硬段回收论文不等于PEBA全料实证 | 已核查官方资料/论文（对应结构或相关路线，不代表全列逐项实测）：https://hpp.arkema.com/en/product-families/pebax-elastomer-family/
苯乙烯类热塑性弹性体 | SBS | 苯乙烯-丁二烯-苯乙烯嵌段共聚 | PS硬域与无定形橡胶软域 | 物理微相分离形成可逆网络，不饱和软段 | 柔软、回弹、热熔加工、粘接 | 耐热、耐油、耐臭氧有限 | 热熔胶、鞋底、沥青改性 | Tg控制低温柔性；硬域、交联和填料控制高温变形 | 硫化橡胶需混炼/硫化；TPE可注塑/挤出，部分需干燥 | 炭黑/白炭黑补强、硫化网络、耐候、阻燃、发泡和相容化 | 硫化胶可粉碎/脱硫；TPE可重熔，但混料与软硬段纯化复杂 | 硫化胶与热塑弹性体不能统称可重熔；性能高度依配方 | 原表与基础知识归纳；具体配方、牌号及数值未逐项来源核验
氢化苯乙烯类热塑性弹性体 | SEBS | 苯乙烯-乙烯/丁烯-苯乙烯嵌段共聚 | 微相分离，部分链段可结晶 | SBS软段加氢提高耐候与热氧稳定 | 柔软、耐候、可与PP复配、低温弹性 | 耐油和高温承载有限，充油迁移 | 软触感包覆、密封、线缆、医疗制品 | Tg控制低温柔性；硬域、交联和填料控制高温变形 | 硫化橡胶需混炼/硫化；TPE可注塑/挤出，部分需干燥 | 炭黑/白炭黑补强、硫化网络、耐候、阻燃、发泡和相容化 | 硫化胶可粉碎/脱硫；TPE可重熔，但混料与软硬段纯化复杂 | 硫化胶与热塑弹性体不能统称可重熔；性能高度依配方 | 原表与基础知识归纳；具体配方、牌号及数值未逐项来源核验
热塑性硫化胶 | TPV | 热塑性基体中分散动态硫化橡胶微粒 | 基体可结晶，橡胶相交联 | 常见PP/EPDM，化学交联橡胶分散于可熔融基体 | 可热塑加工、耐候、压缩回复较好 | 多相难分离，回收影响粒径与界面 | 汽车密封、软管、线缆 | Tg控制低温柔性；硬域、交联和填料控制高温变形 | 硫化橡胶需混炼/硫化；TPE可注塑/挤出，部分需干燥 | 炭黑/白炭黑补强、硫化网络、耐候、阻燃、发泡和相容化 | 硫化胶可粉碎/脱硫；TPE可重熔，但混料与软硬段纯化复杂 | 硫化胶与热塑弹性体不能统称可重熔；性能高度依配方 | 原表与基础知识归纳；具体配方、牌号及数值未逐项来源核验
氢化丁腈橡胶 | HNBR | NBR不饱和主链部分或高度加氢 | 多为无定形，随氢化率变化 | 保留氰基耐油，降低双键提高稳定 | 耐油、耐热、耐臭氧优于普通NBR | 成本高，低温性依丙烯腈含量变化 | 汽车密封、同步带、油气密封 | Tg控制低温柔性；硬域、交联和填料控制高温变形 | 硫化橡胶需混炼/硫化；TPE可注塑/挤出，部分需干燥 | 炭黑/白炭黑补强、硫化网络、耐候、阻燃、发泡和相容化 | 硫化胶可粉碎/脱硫；TPE可重熔，但混料与软硬段纯化复杂 | 硫化胶与热塑弹性体不能统称可重熔；性能高度依配方 | 原表与基础知识归纳；具体配方、牌号及数值未逐项来源核验
卤化丁基橡胶 | CIIR/BIIR | 丁基橡胶少量不饱和单元氯化/溴化 | 通常无定形 | 卤化提高反应活性及与其他橡胶共硫化性 | 气密、耐候、硫化和粘接改善 | 耐油有限，配方和加工敏感 | 轮胎气密层、药用瓶塞 | Tg控制低温柔性；硬域、交联和填料控制高温变形 | 硫化橡胶需混炼/硫化；TPE可注塑/挤出，部分需干燥 | 炭黑/白炭黑补强、硫化网络、耐候、阻燃、发泡和相容化 | 硫化胶可粉碎/脱硫；TPE可重熔，但混料与软硬段纯化复杂 | 硫化胶与热塑弹性体不能统称可重熔；性能高度依配方 | 原表与基础知识归纳；具体配方、牌号及数值未逐项来源核验

## 合成纤维高分子
材料名称 | 英文缩写 | 重复单元/结构 | 形态与结晶性 | 特征基团/结构要点 | 突出特点 | 主要弱点 | 典型用途 | 热行为与牌号差异 | 加工与干燥要点 | 常见配方/改性方向 | 回收路线与分离难点 | 易混淆点/使用限制 | 参考来源与核验范围
涤纶(聚酯纤维) | PET | [-O-CH2CH2-O-CO-C6H4-CO-]n | 半结晶，纺丝拉伸后高度取向 | 苯环+酯键，纺丝拉伸后高度取向结晶 | 强度高、挺括、回弹性好、耐皱 | 吸湿差、易起静电、高温水解 | 服装面料、窗帘、无纺布、绳索、轮胎帘子线 | 无定形包装与结晶增强工程牌号耐热不同 | 干燥、注拉吹/挤出/纺丝；控制IV、乙醛与色相 | 扩链、成核、阻隔、低温催化与脱色配方 | EG醇解BHET、甲醇解DMT、水解TPA/EG；染料、金属、低聚物纯化 | BHET为单体二酯，低聚物不应并入纯度；慎用统一耐温 | 已核查官方资料/论文（对应结构或相关路线，不代表全列逐项实测）：https://www.ensingerplastics.com/en/thermoplastic-materials/pet-polyester
锦纶(尼龙纤维) | PA6/PA66 | PA6:[-NH-(CH2)5-CO-]n; PA66:[-NH-(CH2)6-NH-CO-(CH2)4-CO-]n | 半结晶，纺丝拉伸后高度取向 | 酰胺键-CONH-，分子间氢键，取向结晶 | 耐磨极佳、韧性好、强度高、有一定吸湿 | 吸水后强度下降、光老化、弹性一般 | 丝袜、运动面料、绳索、渔网、安全带、轮胎帘子线 | 取向、结晶与热定型影响强度和收缩；纤维性能不等同粒料 | 熔融/溶液纺丝后拉伸与热定型；回收须去染料/整理剂 | 截面、取向、阻燃、亲水、抗静电及表面上浆 | 分选/再纺、聚酯/PA解聚；混纺、上浆和染料是分离难点 | 同一聚合物纤维与注塑件可能重复收录，按用途理解 | 原表与基础知识归纳；具体配方、牌号及数值未逐项来源核验
丙纶 | PP | [-CH2-CH(CH3)-]n | 半结晶，纺丝拉伸后高度取向 | 非极性碳链，密度最小(0.91)，疏水 | 质轻、强度高、疏水不吸水、耐腐蚀 | 耐热不高、耐光差易老化、染色难 | 无纺布(口罩)、地毯、绳索、土工布、滤布 | 等规度、共聚橡胶相和结晶影响刚韧与低温 | 挤出、注塑、纺丝；抑制热氧链断裂 | EPDM/POE增韧、成核、滑石粉/玻纤、抗氧与相容剂 | 分选机械回收；热解制烃多为混合物，氧化断链影响熔指 | 无规PP与等规PP、均聚与抗冲共聚不要混同 | 原表与基础知识归纳；具体配方、牌号及数值未逐项来源核验
腈纶(人造羊毛) | PAN | [-CH2-CH(CN)-]n | 无定形为主 | 侧基氰基-CN强极性，分子间作用力大 | 蓬松柔软仿羊毛、耐光耐候好、保暖 | 吸湿性一般、耐磨性差、强度较低 | 毛衣、毛毯、人造毛、户外织物、碳纤维前驱体 | 取向、结晶与热定型影响强度和收缩；纤维性能不等同粒料 | 熔融/溶液纺丝后拉伸与热定型；回收须去染料/整理剂 | 截面、取向、阻燃、亲水、抗静电及表面上浆 | 分选/再纺、聚酯/PA解聚；混纺、上浆和染料是分离难点 | 同一聚合物纤维与注塑件可能重复收录，按用途理解 | 原表与基础知识归纳；具体配方、牌号及数值未逐项来源核验
维纶 | PVA | PVA部分羟基缩醛化后的纤维，不再能用纯PVA单一重复单元表示 | 半结晶（晶区与非晶区共存） | 部分羟基缩醛化改善耐水性，仍保留亲水羟基 | 吸湿性通常高于PET/PP，但低于棉等天然纤维 | 弹性和染色受结构影响，耐热水依缩醛化程度变化 | 内衣布料、渔网、水泥增强纤维、工作服 | 取向、结晶与热定型影响强度和收缩；纤维性能不等同粒料 | 熔融/溶液纺丝后拉伸与热定型；回收须去染料/整理剂 | 截面、取向、阻燃、亲水、抗静电及表面上浆 | 分选/再纺、聚酯/PA解聚；混纺、上浆和染料是分离难点 | 同一聚合物纤维与注塑件可能重复收录，按用途理解 | 原表与基础知识归纳；具体配方、牌号及数值未逐项来源核验
氯纶 | PVC | [-CH2-CH(Cl)-]n | 无定形 | 侧基-Cl，难燃烧，静电效应显著 | 难燃、保暖、耐化学腐蚀、静电效应 | 耐热极低(60-70℃收缩)、吸湿差、染色难 | 阻燃织物、毛毡、滤布、工作服、内衣(静电治疗) | 软/硬PVC耐热、模量与迁移性差别大 | 温度窗口较窄，必须有热稳定体系；避免过长停留 | 稳定剂、增塑剂、加工助剂、润滑剂、冲击改性 | 机械回收需分软/硬与添加剂；热处理需脱氯与尾气控制 | 硬PVC不含高比例增塑剂；耐热不能统一小于60℃ | 原表与基础知识归纳；具体配方、牌号及数值未逐项来源核验
对位芳纶(Kevlar) | PPTA | [-NH-C6H4-NH-CO-C6H4-CO-]n | 结晶型(高取向) | 全芳环对位酰胺，刚性棒状分子，液晶纺丝高度取向 | 超高强度高模量、质轻、耐高温、耐冲击 | 耐紫外差(会降解)、压缩强度低、价格高 | 防弹衣、防护手套、绳索、复合材料增强、光缆 | 取向、结晶与热定型影响强度和收缩；纤维性能不等同粒料 | 熔融/溶液纺丝后拉伸与热定型；回收须去染料/整理剂 | 截面、取向、阻燃、亲水、抗静电及表面上浆 | 分选/再纺、聚酯/PA解聚；混纺、上浆和染料是分离难点 | 同一聚合物纤维与注塑件可能重复收录，按用途理解 | 原表与基础知识归纳；具体配方、牌号及数值未逐项来源核验
间位芳纶(Nomex) | PMIA | 间位苯环连接的芳香聚酰胺 | 通常低结晶/局部有序，取决于纺丝工艺 | 间位芳香酰胺链不呈对位芳纶的直棒构象 | 耐热、阻燃、绝缘；与PPTA耐热不能一概排序 | 强度低于对位芳纶、价格高 | 耐高温防护服、消防服、电气绝缘纸、蜂窝结构 | 取向、结晶与热定型影响强度和收缩；纤维性能不等同粒料 | 熔融/溶液纺丝后拉伸与热定型；回收须去染料/整理剂 | 截面、取向、阻燃、亲水、抗静电及表面上浆 | 分选/再纺、聚酯/PA解聚；混纺、上浆和染料是分离难点 | 同一聚合物纤维与注塑件可能重复收录，按用途理解 | 原表与基础知识归纳；具体配方、牌号及数值未逐项来源核验
超高分子量聚乙烯纤维 | UHMW-PE | [-CH2-CH2-]n(分子量数百万) | 结晶型(高取向) | 线型PE极高分子量，凝胶纺丝后高度取向 | 比强度最高(比芳纶还高)、质轻、耐冲击、耐化学 | 耐热差(熔点~135℃)、蠕变、粘接差 | 防弹、防割手套、绳索、缆绳、医用缝合线 | 取向、结晶与热定型影响强度和收缩；纤维性能不等同粒料 | 熔融/溶液纺丝后拉伸与热定型；回收须去染料/整理剂 | 截面、取向、阻燃、亲水、抗静电及表面上浆 | 分选/再纺、聚酯/PA解聚；混纺、上浆和染料是分离难点 | 同一聚合物纤维与注塑件可能重复收录，按用途理解 | 原表与基础知识归纳；具体配方、牌号及数值未逐项来源核验
碳纤维 | CF | PAN/沥青等前驱体碳化形成碳结构，成品不是有机高分子 | 取向乱层碳/部分石墨化结构 | sp2杂化碳六元环层状结构，取向度极高 | 超高强度模量、质轻、耐高温、耐疲劳、导电 | 脆性、冲击差、价格高、导电性(需注意绝缘) | 航空航天、风电叶片、体育器材、汽车轻量化、压力容器 | 碳结构无普通聚合物熔点；氧化环境耐热明显降低 | 前驱体纺丝、稳定化、碳化；成品复材加工依基体 | 上浆、界面、电化学处理与织物结构 | 热解/溶剂解回收碳纤维；长度、强度、上浆重建需评价 | PAN是高分子前驱体，成品碳纤维不能称有机高分子 | 原表与基础知识归纳；具体配方、牌号及数值未逐项来源核验
玻璃纤维 | GF | SiO2为主的无机非晶态纤维(非高分子) | 无定形(无机) | 硅酸盐玻璃熔融拉丝，无机非晶结构 | 高强度、耐高温、绝缘好、价格低 | 脆性、密度大、对皮肤有刺激性 | 玻璃钢(FRP)增强、电路板、隔热材料、隔音材料 | 无机玻璃，无高分子Tg/Tm的通用解释 | 熔融拉丝、上浆；短切与连续纤维工艺不同 | 上浆剂/偶联剂、纤维长度与界面 | 从复材机械/热/化学回收玻纤；长度、强度和上浆残留需评价 | 玻璃纤维为无机增强材料，不是高分子；保留作关联知识 | 原表与基础知识归纳；具体配方、牌号及数值未逐项来源核验
氨纶 | Spandex/PU | 分段聚氨酯或聚氨酯脲纤维 | 多相，软段与硬域 | 软段提供大变形，硬段形成物理/化学连接 | 高弹性、可拉伸、回复性好 | 耐氯、热、光与水解随类型变化 | 弹性服装、袜子、运动服 | 取向、结晶与热定型影响强度和收缩；纤维性能不等同粒料 | 熔融/溶液纺丝后拉伸与热定型；回收须去染料/整理剂 | 截面、取向、阻燃、亲水、抗静电及表面上浆 | 分选/再纺、聚酯/PA解聚；混纺、上浆和染料是分离难点 | 同一聚合物纤维与注塑件可能重复收录，按用途理解 | 原表与基础知识归纳；具体配方、牌号及数值未逐项来源核验
聚对苯撑苯并二噁唑纤维 | PBO | 芳香苯并噁唑刚性棒状链 | 高取向有序结构 | 全芳杂环增强刚性与强度 | 高强高模、耐热 | 耐紫外和湿热需关注，成本高 | 防护、缆绳、复合材料增强 | 取向、结晶与热定型影响强度和收缩；纤维性能不等同粒料 | 熔融/溶液纺丝后拉伸与热定型；回收须去染料/整理剂 | 截面、取向、阻燃、亲水、抗静电及表面上浆 | 分选/再纺、聚酯/PA解聚；混纺、上浆和染料是分离难点 | 同一聚合物纤维与注塑件可能重复收录，按用途理解 | 原表与基础知识归纳；具体配方、牌号及数值未逐项来源核验
聚酰亚胺纤维 | PI fiber | 主链含芳香酰亚胺环 | 随结构与纺丝工艺变化 | 高温芳杂环高分子纤维 | 耐热、阻燃、绝缘 | 成本、加工复杂、强度随牌号变化 | 高温过滤、防护服、隔热材料 | 取向、结晶与热定型影响强度和收缩；纤维性能不等同粒料 | 熔融/溶液纺丝后拉伸与热定型；回收须去染料/整理剂 | 截面、取向、阻燃、亲水、抗静电及表面上浆 | 分选/再纺、聚酯/PA解聚；混纺、上浆和染料是分离难点 | 同一聚合物纤维与注塑件可能重复收录，按用途理解 | 原表与基础知识归纳；具体配方、牌号及数值未逐项来源核验

## 天然高分子
材料名称 | 英文缩写 | 重复单元/结构 | 形态与结晶性 | 特征基团/结构要点 | 突出特点 | 主要弱点 | 典型用途 | 热行为与牌号差异 | 加工与干燥要点 | 常见配方/改性方向 | 回收路线与分离难点 | 易混淆点/使用限制 | 参考来源与核验范围
纤维素 | Cellulose | 葡萄糖β-1,4糖苷键连接的线性多糖 | 半结晶（晶区与非晶区共存） | 大量羟基-OH形成分子间/内氢键，结晶度高 | 来源最广、可再生、可降解、强度高 | 不溶于水和普通溶剂、加工困难、易吸湿 | 纸张、木材、棉织物、纤维素膜(玻璃纸)、硝化纤维 | 晶区与非晶区共存，含水影响柔性；常先分解后熔融 | 溶解再生、衍生化、分散成膜；溶剂体系依来源 | 酯化/醚化、纳米纤维、疏水化、交联与复合 | 酸/酶水解得糖，或溶解再生成型；木质素/半纤维素需分离 | 再生纤维素与纤维素酯化物是不同材料 | 原表与基础知识归纳；具体配方、牌号及数值未逐项来源核验
淀粉 | Starch | 葡萄糖α-1,4(直链)+α-1,6(支链)糖苷键 | 结晶型(颗粒) | 直链淀粉线性可糊化，支链淀粉高度分支 | 来源广、便宜、可再生可降解、可食用 | 遇水强度暴跌、纯淀粉力学差、不耐热 | 食品、胶粘剂、造纸施胶、可降解塑料填料、药物赋形剂 | 常吸湿且熔融前分解；凝胶转变和玻璃化依含水量 | 溶液/分散液成膜、纺丝、冻干、交联；控制pH与微生物 | 交联、塑化、复合、疏水化及功能基团改性 | 水解/酶解可得糖或氨基酸等；原料杂质与分子量分布复杂 | 天然来源不等于安全或快速降解；化学改性改变回收路径 | 原表与基础知识归纳；具体配方、牌号及数值未逐项来源核验
甲壳素/壳聚糖 | Chitin/Chitosan | N-乙酰氨基葡萄糖β-1,4糖苷键(甲壳素);脱乙酰后为壳聚糖 | 半结晶（晶区与非晶区共存） | 甲壳素含乙酰氨基；壳聚糖氨基在酸性条件下质子化 | 壳聚糖抗菌止血、可降解、生物相容、成膜性好 | 壳聚糖只溶于稀酸、耐水性差、成本高 | 伤口敷料、食品抑菌膜、药物载体、水处理絮凝剂、化妆品 | 常吸湿且熔融前分解；凝胶转变和玻璃化依含水量 | 溶液/分散液成膜、纺丝、冻干、交联；控制pH与微生物 | 交联、塑化、复合、疏水化及功能基团改性 | 水解/酶解可得糖或氨基酸等；原料杂质与分子量分布复杂 | 天然来源不等于安全或快速降解；化学改性改变回收路径 | 原表与基础知识归纳；具体配方、牌号及数值未逐项来源核验
蛋白质 | Protein | 氨基酸通过肽键-CONH-连接的多肽链 | 多级结构 | 20种氨基酸组合，一/二/三/四级结构，氢键/二硫键/疏水作用 | 种类繁多、功能多样、生物相容可降解 | 易变性(温度/pH)、易腐败、力学性能有限 | 蚕丝/羊毛(纺织)、胶原蛋白(医用/化妆品)、明胶(食品/胶囊)、酶 | 常吸湿且熔融前分解；凝胶转变和玻璃化依含水量 | 溶液/分散液成膜、纺丝、冻干、交联；控制pH与微生物 | 交联、塑化、复合、疏水化及功能基团改性 | 水解/酶解可得糖或氨基酸等；原料杂质与分子量分布复杂 | 天然来源不等于安全或快速降解；化学改性改变回收路径 | 原表与基础知识归纳；具体配方、牌号及数值未逐项来源核验
天然橡胶 | NR | 顺式1,4-聚异戊二烯[-CH2-C(CH3)=CH-CH2-]n | 常温多为无定形，可发生应变诱导结晶 | 从橡胶树乳汁提取，顺式结构链柔顺，拉伸结晶 | 弹性极好、强度高、加工性好、可再生 | 不耐油/臭氧/老化、含蛋白质(过敏)、产量受气候影响 | 轮胎、胶带、胶管、鞋类、医用手套、避孕套 | 常吸湿且熔融前分解；凝胶转变和玻璃化依含水量 | 溶液/分散液成膜、纺丝、冻干、交联；控制pH与微生物 | 交联、塑化、复合、疏水化及功能基团改性 | 水解/酶解可得糖或氨基酸等；原料杂质与分子量分布复杂 | 天然来源不等于安全或快速降解；化学改性改变回收路径 | 原表与基础知识归纳；具体配方、牌号及数值未逐项来源核验
木质素 | Lignin | 苯丙烷单元(C9)通过醚键和C-C键连接的三维无定形聚合物 | 无定形 | 含大量芳环、甲氧基、酚羟基，结构复杂无规 | 自然界第二丰富有机物、含碳高、可做炭材料 | 结构复杂不均一、分离困难、力学性能差、颜色深 | 分散剂、粘结剂、活性炭前驱体、酚醛树脂替代、聚氨酯原料 | 常吸湿且熔融前分解；凝胶转变和玻璃化依含水量 | 溶液/分散液成膜、纺丝、冻干、交联；控制pH与微生物 | 交联、塑化、复合、疏水化及功能基团改性 | 水解/酶解可得糖或氨基酸等；原料杂质与分子量分布复杂 | 天然来源不等于安全或快速降解；化学改性改变回收路径 | 原表与基础知识归纳；具体配方、牌号及数值未逐项来源核验
天然树脂(松香/琥珀) | Resin | 松香:松香酸(三环二萜酸);琥珀:化石树脂 | 无定形 | 植物分泌的萜类/酚类混合物，分子量较低 | 可增粘、绝缘、防潮；松香以小分子树脂酸混合物为主 | 脆性大、耐热低、易氧化、成分复杂 | 松香(焊接助焊剂、油墨、胶粘剂)、琥珀(装饰)、虫胶(涂料/唱片) | 常吸湿且熔融前分解；凝胶转变和玻璃化依含水量 | 溶液/分散液成膜、纺丝、冻干、交联；控制pH与微生物 | 交联、塑化、复合、疏水化及功能基团改性 | 水解/酶解可得糖或氨基酸等；原料杂质与分子量分布复杂 | 天然来源不等于安全或快速降解；化学改性改变回收路径 | 原表与基础知识归纳；具体配方、牌号及数值未逐项来源核验
海藻酸(盐) | Alginate | β-D-甘露糖醛酸与α-L-古洛糖醛酸经1,4连接的线性多糖 | 无定形 | 褐藻提取的多糖，含大量羧基-COOH，钙离子交联成凝胶 | 生物相容、可降解、成凝胶性好、止血 | 遇阳离子交联、力学性能差、稳定性受pH影响 | 医用敷料、药物微胶囊、食品增稠剂、3D生物打印、水处理 | 盐型与G/M比例影响凝胶强度，没有统一熔点 | 水溶液制备、Ca²⁺离子交联，控制pH与盐 | G/M比例、离子交联、复合与干燥结构 | 回收/酶解与离子去交联；盐与低聚物分离 | 遇二价离子交联是成胶功能，不是单纯材料缺点 | 原表与基础知识归纳；具体配方、牌号及数值未逐项来源核验
天然染料/单宁 | Tannin | 多酚类化合物(没食子酸/儿茶素等聚合) | 无定形 | 含大量酚羟基，可与蛋白质/金属离子络合 | 抗菌、抗氧化、可与金属媒染、可再生 | 颜色牢度差、成分复杂、易氧化变色 | 皮革鞣制、木材防腐、天然染料、油墨、葡萄酒沉淀 | 常吸湿且熔融前分解；凝胶转变和玻璃化依含水量 | 溶液/分散液成膜、纺丝、冻干、交联；控制pH与微生物 | 交联、塑化、复合、疏水化及功能基团改性 | 水解/酶解可得糖或氨基酸等；原料杂质与分子量分布复杂 | 天然来源不等于安全或快速降解；化学改性改变回收路径 | 原表与基础知识归纳；具体配方、牌号及数值未逐项来源核验
透明质酸 | HA | 葡萄糖醛酸与N-乙酰葡萄糖胺交替多糖 | 水合态多为无定形 | 羧基与羟基使其亲水，分子量影响黏弹性 | 保水、润滑、生物相容 | 酶降解和氧化，机械强度低 | 护肤、黏弹剂、水凝胶 | 常吸湿且熔融前分解；凝胶转变和玻璃化依含水量 | 溶液/分散液成膜、纺丝、冻干、交联；控制pH与微生物 | 交联、塑化、复合、疏水化及功能基团改性 | 水解/酶解可得糖或氨基酸等；原料杂质与分子量分布复杂 | 天然来源不等于安全或快速降解；化学改性改变回收路径 | 原表与基础知识归纳；具体配方、牌号及数值未逐项来源核验
果胶 | Pectin | 以半乳糖醛酸为主的复杂多糖 | 多为无定形 | 酯化度控制凝胶方式，含羧基 | 食品增稠、凝胶、可再生 | pH与离子敏感，耐水和力学有限 | 食品、水凝胶、可食膜 | 常吸湿且熔融前分解；凝胶转变和玻璃化依含水量 | 溶液/分散液成膜、纺丝、冻干、交联；控制pH与微生物 | 交联、塑化、复合、疏水化及功能基团改性 | 水解/酶解可得糖或氨基酸等；原料杂质与分子量分布复杂 | 天然来源不等于安全或快速降解；化学改性改变回收路径 | 原表与基础知识归纳；具体配方、牌号及数值未逐项来源核验
右旋糖酐 | Dextran | 主要为α-1,6连接并含支链的葡聚糖 | 通常无定形 | 羟基丰富，分子量与支化可调 | 水溶、生物相容、易功能化 | 力学弱，纯度和分子量控制重要 | 分离填料、药物载体、涂层 | 常吸湿且熔融前分解；凝胶转变和玻璃化依含水量 | 溶液/分散液成膜、纺丝、冻干、交联；控制pH与微生物 | 交联、塑化、复合、疏水化及功能基团改性 | 水解/酶解可得糖或氨基酸等；原料杂质与分子量分布复杂 | 天然来源不等于安全或快速降解；化学改性改变回收路径 | 原表与基础知识归纳；具体配方、牌号及数值未逐项来源核验

## 生物可降解高分子
材料名称 | 英文缩写 | 重复单元/结构 | 形态与结晶性 | 特征基团/结构要点 | 突出特点 | 主要弱点 | 典型用途 | 热行为与牌号差异 | 加工与干燥要点 | 常见配方/改性方向 | 回收路线与分离难点 | 易混淆点/使用限制 | 参考来源与核验范围
聚乳酸 | PLA | [-O-CH(CH3)-CO-]n | 半结晶或无定形，随立构与热史变化 | 脂肪族酯键，侧甲基，Tg≈60℃，Tm≈175℃ | 透明、刚性、可加工，单体可来自糖/淀粉等原料 | 脆、耐热需结晶改性；降解依环境，工业堆肥不等于自然快速消失 | 一次性餐具、吸管、包装薄膜、3D打印耗材、医用缝合线 | 立构纯度与退火决定非晶/半结晶，Tg≠热变形上限 | 干燥后加工；热湿停留引起分子量下降 | 成核、退火、立构复合、增韧、扩链与阻隔 | 机械回收；水解回乳酸，醇解回乳酸酯，受控解聚回丙交酯 | 工业可堆肥条件不等于常温水/海水快速降解 | 已核查官方资料/论文（对应结构或相关路线，不代表全列逐项实测）：https://totalenergies-corbion.com/products/
聚己内酯 | PCL | [-O-(CH2)5-CO-]n | 半结晶（晶区与非晶区共存） | 长亚甲基脂肪链+酯键，熔点低(~60℃)，链柔软 | 韧性好、低温性能好、与其它聚合物相容性好 | 熔点太低不能做高温制品、降解速率慢、强度低 | 缓释药物载体、医用组织支架、PLA增韧共混、热熔胶 | 低熔点半结晶聚酯，软段用途与独立制品不同 | 低温熔融/溶液加工，注意干燥与热稳定 | 共混增韧、交联、功能化、药物或矿物复合 | 水解/酶解得羟基己酸；回己内酯需选择性催化 | PCL柔软低温加工，但不适合作为高温承载纯料 | 原表与基础知识归纳；具体配方、牌号及数值未逐项来源核验
聚丁二酸丁二醇酯 | PBS | [-O-(CH2)4-O-CO-(CH2)2-CO-]n | 半结晶（晶区与非晶区共存） | 脂肪二元酸+二元醇缩聚，酯键，结晶度较高 | 韧性优于PLA、可吹膜、耐热性较好、加工性好 | 强度一般、阻隔性一般、常需共混 | 垃圾袋、农用地膜、一次性包装、餐饮具 | 半结晶，结晶及共聚影响韧性和热行为 | 干燥、挤出/注塑/吹膜；水分与高温引起降解 | 扩链、成核、增韧、阻隔与PLA/PBAT/TPS相容化 | 水解/醇解得到丁二酸或酯与BDO；纯化和环化副产物需控制 | PBS可生物基或化石基，不能仅由缩写推断碳来源 | 原表与基础知识归纳；具体配方、牌号及数值未逐项来源核验
聚己二酸-对苯二甲酸丁二醇酯 | PBAT | 己二酸+对苯二甲酸+丁二醇共聚酯 | 半结晶（晶区与非晶区共存） | 脂肪族(己二酸)+芳香族(对苯二甲酸)无规共聚 | 高韧性、可吹膜、延展性好、加工性接近PE | 含苯环降解比纯脂肪聚酯慢、强度一般、价格较高 | 可降解购物袋、农用地膜、包装膜(常与PLA共混) | 共聚比例决定结晶、柔性和熔融行为 | 吹膜常与PLA/TPS共混，注意干燥和相容性 | 扩链、增韧、填料、阻隔及界面相容化 | 解聚需分离己二酸/TPA或相应酯与BDO，混合二酸分离复杂 | PBAT常为化石基但可降解；“含苯环就不能降解”错误 | 已核查官方资料/论文（对应结构或相关路线，不代表全列逐项实测）：https://plastics-rubber.basf.com/southamerica/en/performance_polymers/products/ecoflex
聚羟基丁酸酯 | PHB | [-O-CH(CH3)-CH2-CO-]n | 半结晶（晶区与非晶区共存） | 细菌体内合成的微生物聚酯，脂肪酯键，结晶度极高 | 生物基、生物相容；在适当微生物环境下可降解，速率依条件 | 很脆、加工窗口窄热易分解、成本高、结晶慢 | 包装材料、医用植入材料、药物载体、一次性制品 | Tg/Tm、结晶与水分决定加工和降解；降解时间不是常数 | 充分干燥、降低热湿停留；按材料采用熔融或溶液加工 | 增韧、扩链、成核、阻隔、阻燃及共混界面控制 | 机械回收/酯键水解或醇解；堆肥需材料与制品认证 | 生物基、可降解、可堆肥是不同概念，环境与厚度必须说明 | 原表与基础知识归纳；具体配方、牌号及数值未逐项来源核验
聚羟基烷酸酯家族（含PHBV） | PHBV/PHA | PHA为家族名；PHBV是3HB/3HV共聚物，其他成员重复单元不同 | 半结晶（晶区与非晶区共存） | 引入戊酸单元破坏规整度，降低结晶度提升韧性 | 韧性优于PHB、降解范围广、生物相容 | 仍较贵、热稳定性一般、产量有限 | 包装、医用材料、农膜、3D打印、化妆品微球替代 | Tg/Tm、结晶与水分决定加工和降解；降解时间不是常数 | 充分干燥、降低热湿停留；按材料采用熔融或溶液加工 | 增韧、扩链、成核、阻隔、阻燃及共混界面控制 | 机械回收/酯键水解或醇解；堆肥需材料与制品认证 | 生物基、可降解、可堆肥是不同概念，环境与厚度必须说明 | 原表与基础知识归纳；具体配方、牌号及数值未逐项来源核验
聚乙醇酸 | PGA | [-O-CH2-CO-]n | 半结晶（晶区与非晶区共存） | 最简单脂肪聚酯，无侧基，酯键极易水解 | 高强度、高阻气性、生物相容；水解速率依结晶、尺寸和环境 | 吸湿水解、加工稳定性与成本，不能统一称数周完全降解 | 医用可吸收缝合线、手术钉/夹、药物缓释、油气开采暂堵 | Tg/Tm、结晶与水分决定加工和降解；降解时间不是常数 | 充分干燥、降低热湿停留；按材料采用熔融或溶液加工 | 增韧、扩链、成核、阻隔、阻燃及共混界面控制 | 机械回收/酯键水解或醇解；堆肥需材料与制品认证 | 生物基、可降解、可堆肥是不同概念，环境与厚度必须说明 | 原表与基础知识归纳；具体配方、牌号及数值未逐项来源核验
聚乳酸-乙醇酸共聚物 | PLGA | 乳酸+乙醇酸无规共聚 | 无定形/半结晶 | 乳酸/乙醇酸比例、分子量、端基与形态共同决定降解；比例影响非简单单调 | 可通过配方与结构调控降解和释放周期，生物相容 | 成本高、降解产生酸性环境、力学随时间下降 | 药物微球、组织工程支架、可吸收植入器械、美容填充 | Tg/Tm、结晶与水分决定加工和降解；降解时间不是常数 | 充分干燥、降低热湿停留；按材料采用熔融或溶液加工 | 增韧、扩链、成核、阻隔、阻燃及共混界面控制 | 机械回收/酯键水解或醇解；堆肥需材料与制品认证 | 生物基、可降解、可堆肥是不同概念，环境与厚度必须说明 | 原表与基础知识归纳；具体配方、牌号及数值未逐项来源核验
热塑性淀粉 | TPS | 淀粉(葡萄糖α-1,4/1,6糖苷键)+增塑剂(水/甘油) | 半结晶 | 淀粉在增塑剂和热剪切下破坏颗粒结晶，变为热塑性 | 来源广便宜、完全可降解、可单独成型 | 遇水强度暴跌、脆性大、耐候差、需与PLA/PBAT共混 | 包装材料、一次性餐具、缓冲材料、农膜(共混组分) | Tg/Tm、结晶与水分决定加工和降解；降解时间不是常数 | 充分干燥、降低热湿停留；按材料采用熔融或溶液加工 | 增韧、扩链、成核、阻隔、阻燃及共混界面控制 | 机械回收/酯键水解或醇解；堆肥需材料与制品认证 | 生物基、可降解、可堆肥是不同概念，环境与厚度必须说明 | 原表与基础知识归纳；具体配方、牌号及数值未逐项来源核验
壳聚糖基材料 | Chitosan | 氨基葡萄糖β-1,4糖苷键(脱乙酰甲壳素) | 半结晶（晶区与非晶区共存） | 氨基在酸性条件下质子化，可通过离子或化学交联形成膜/凝胶 | 抗菌止血、生物相容可降解、成膜性好 | 只溶于稀酸、耐水性差、力学强度有限、成本高 | 伤口敷料、食品抑菌包装膜、药物载体、水处理膜 | Tg/Tm、结晶与水分决定加工和降解；降解时间不是常数 | 充分干燥、降低热湿停留；按材料采用熔融或溶液加工 | 增韧、扩链、成核、阻隔、阻燃及共混界面控制 | 机械回收/酯键水解或醇解；堆肥需材料与制品认证 | 生物基、可降解、可堆肥是不同概念，环境与厚度必须说明 | 原表与基础知识归纳；具体配方、牌号及数值未逐项来源核验
聚对二氧环己酮 | PPDO | [-O-CH₂-CH₂-O-CH₂-CO-]n | 半结晶（晶区与非晶区共存） | 主链含酯键与醚键，柔性和降解速度需按分子量/形态比较 | 柔韧性好、降解较快、生物相容 | 强度一般、耐热不高、产量小成本高 | 可吸收缝合线、骨科固定器械、药物载体、组织工程 | Tg/Tm、结晶与水分决定加工和降解；降解时间不是常数 | 充分干燥、降低热湿停留；按材料采用熔融或溶液加工 | 增韧、扩链、成核、阻隔、阻燃及共混界面控制 | 机械回收/酯键水解或醇解；堆肥需材料与制品认证 | 生物基、可降解、可堆肥是不同概念，环境与厚度必须说明 | 原表与基础知识归纳；具体配方、牌号及数值未逐项来源核验
聚丁二酸丁二醇酯-己二酸共聚酯 | PBSA | 丁二酸、己二酸与1,4-BDO共聚 | 半结晶，随共聚比例变化 | 共聚降低规整性和熔点，增强柔性 | 柔韧、可吹膜、生物降解潜力 | 刚性耐热有限，降解依环境与厚度 | 包装、农膜、可堆肥共混 | Tg/Tm、结晶与水分决定加工和降解；降解时间不是常数 | 充分干燥、降低热湿停留；按材料采用熔融或溶液加工 | 增韧、扩链、成核、阻隔、阻燃及共混界面控制 | 机械回收/酯键水解或醇解；堆肥需材料与制品认证 | 生物基、可降解、可堆肥是不同概念，环境与厚度必须说明 | 原表与基础知识归纳；具体配方、牌号及数值未逐项来源核验

## 功能高分子
材料名称 | 英文缩写 | 重复单元/结构 | 形态与结晶性 | 特征基团/结构要点 | 突出特点 | 主要弱点 | 典型用途 | 热行为与牌号差异 | 加工与干燥要点 | 常见配方/改性方向 | 回收路线与分离难点 | 易混淆点/使用限制 | 参考来源与核验范围
离子交换树脂 | IER | 苯乙烯-二乙烯苯交联基体+磺酸基(-SO3H,阳)/季铵基(-NR3OH,阴) | 交联(不熔) | 三维交联网络骨架上键合可电离功能基团，不溶不熔 | 可逆交换离子、可再生、分离纯化效率高 | 不耐高温、有机污染、氧化降解、需定期再生 | 水处理软化/脱盐、食品精制、医药分离、催化剂载体、超纯水制备 | 功能取决于电荷、交联、掺杂、晶型或载体；无统一热参数 | 按溶液、乳液、涂布、电聚合、交联等工艺，控制残留 | 电荷密度、交联、分子量、掺杂、响应基团与界面设计 | 功能恢复、分离再生或解聚视结构而定；掺杂剂与药物需分流 | 此类多为体系或用途，不一定有单一重复单元/晶型 | 原表与基础知识归纳；具体配方、牌号及数值未逐项来源核验
高吸水性树脂 | SAP | 聚丙烯酸交联网络(部分中和)+少量交联剂 | 交联(凝胶) | 含大量羧酸钠-COONa亲水基团，交联网络束缚水分子，吸纯水数百倍 | 吸水倍率极高、保水性好(加压不脱水)、吸水膨胀 | 吸盐水倍率大幅下降、不耐久、降解性差、粉尘 | 婴儿纸尿裤、卫生巾、农林保水剂、电缆止水、医用敷料、冰袋 | 功能取决于电荷、交联、掺杂、晶型或载体；无统一热参数 | 按溶液、乳液、涂布、电聚合、交联等工艺，控制残留 | 电荷密度、交联、分子量、掺杂、响应基团与界面设计 | 功能恢复、分离再生或解聚视结构而定；掺杂剂与药物需分流 | 此类多为体系或用途，不一定有单一重复单元/晶型 | 原表与基础知识归纳；具体配方、牌号及数值未逐项来源核验
导电高分子(聚苯胺) | PANI | 苯胺氧化聚合，含苯环+醌环交替，掺杂后导电 | 半结晶/共轭 | 主链共轭π电子体系，掺杂(质子酸)后形成载流子导电 | 导电率可调(半导体~金属)、环境稳定性好、可掺杂/脱掺杂 | 不溶不熔难加工、力学性能差、颜色深、掺杂剂迁移 | 抗静电涂层、电磁屏蔽、传感器、防腐涂层、超级电容器、有机电子 | 功能取决于电荷、交联、掺杂、晶型或载体；无统一热参数 | 按溶液、乳液、涂布、电聚合、交联等工艺，控制残留 | 电荷密度、交联、分子量、掺杂、响应基团与界面设计 | 功能恢复、分离再生或解聚视结构而定；掺杂剂与药物需分流 | 此类多为体系或用途，不一定有单一重复单元/晶型 | 原表与基础知识归纳；具体配方、牌号及数值未逐项来源核验
导电高分子(聚吡咯) | PPy | 吡咯氧化聚合，五元含氮杂环共轭主链 | 无定形/共轭 | 共轭主链+氮原子，掺杂后导电，生物相容性优于PANI | 导电率较高、生物相容、易电化学聚合、柔性好 | 不溶不熔、力学脆、稳定性一般、加工困难 | 生物传感器、神经电极、药物释放、超级电容器、防腐涂层 | 功能取决于电荷、交联、掺杂、晶型或载体；无统一热参数 | 按溶液、乳液、涂布、电聚合、交联等工艺，控制残留 | 电荷密度、交联、分子量、掺杂、响应基团与界面设计 | 功能恢复、分离再生或解聚视结构而定；掺杂剂与药物需分流 | 此类多为体系或用途，不一定有单一重复单元/晶型 | 原表与基础知识归纳；具体配方、牌号及数值未逐项来源核验
导电高分子(聚噻吩) | PTh/PEDOT | 噻吩环共轭主链;PEDOT为3,4-乙烯二氧噻吩 | 共轭 | PEDOT本体并非水溶；PEDOT:PSS通常为水分散体系 | 高导电、高透明、柔性好、环境稳定、可溶液加工 | 成本较高、PEDOT:PSS吸湿性影响稳定性、耐温有限 | 有机太阳能电池、OLED、柔性触摸屏、抗静电涂层、热电材料 | 导电依掺杂与链有序度；PEDOT与PEDOT:PSS不同 | 化学/电聚合；PEDOT:PSS分散液涂布并后处理 | 掺杂、二次掺杂、交联、相分离与界面控制 | 分散体系净化/再掺杂；PSS、助剂及基底分离较难 | PEDOT本体不水溶；PSS使水分散成为可能 | 原表与基础知识归纳；具体配方、牌号及数值未逐项来源核验
光敏高分子(光刻胶) | Photoresist | DNQ/酚醛传统正胶，或含光酸产生剂的化学放大正/负胶等体系 | 树脂体系，曝光前后溶解性改变 | 正胶曝光区更易溶解，负胶曝光区更难溶解；机理包含脱保护/交联，不均为断链 | 高分辨率、高灵敏度、可精细加工到纳米级 | 成本高、对环境洁净度要求高、储存期短、废液处理 | 半导体光刻、PCB制造、MEMS、显示面板、微纳加工 | 功能取决于电荷、交联、掺杂、晶型或载体；无统一热参数 | 按溶液、乳液、涂布、电聚合、交联等工艺，控制残留 | 电荷密度、交联、分子量、掺杂、响应基团与界面设计 | 功能恢复、分离再生或解聚视结构而定；掺杂剂与药物需分流 | 此类多为体系或用途，不一定有单一重复单元/晶型 | 原表与基础知识归纳；具体配方、牌号及数值未逐项来源核验
光敏高分子(光固化树脂) | UV Resin | 丙烯酸酯/环氧丙烯酸酯低聚物+光引发剂+活性稀释剂 | 交联(光固化) | 紫外光引发自由基/阳离子聚合，瞬间交联固化 | 快速固化、可减少溶剂使用；环保性需结合残余单体与工艺 | 氧阻聚、收缩率大、深层固化难、原料有刺激性、耐候一般 | 3D打印(SLA/DLP)、UV涂料、UV油墨、胶粘剂、牙科修复、光纤涂层 | 功能取决于电荷、交联、掺杂、晶型或载体；无统一热参数 | 按溶液、乳液、涂布、电聚合、交联等工艺，控制残留 | 电荷密度、交联、分子量、掺杂、响应基团与界面设计 | 功能恢复、分离再生或解聚视结构而定；掺杂剂与药物需分流 | 此类多为体系或用途，不一定有单一重复单元/晶型 | 原表与基础知识归纳；具体配方、牌号及数值未逐项来源核验
高分子絮凝剂 | PAM | 聚丙烯酰胺[-CH2-CH(CONH2)-]n(阴离子/阳离子/非离子) | 线性/水溶 | 长链高分子带电荷基团，通过吸附架桥和电中和使颗粒团聚 | 絮凝效率高、用量少、适用范围广、可调节电荷类型 | 残留单体有毒(丙烯酰胺)、降解产生危害、过量影响水质 | 污水处理、饮用水净化、造纸助留助滤、选矿脱水、污泥脱水、石油驱油 | 功能取决于电荷、交联、掺杂、晶型或载体；无统一热参数 | 按溶液、乳液、涂布、电聚合、交联等工艺，控制残留 | 电荷密度、交联、分子量、掺杂、响应基团与界面设计 | 功能恢复、分离再生或解聚视结构而定；掺杂剂与药物需分流 | 此类多为体系或用途，不一定有单一重复单元/晶型 | 原表与基础知识归纳；具体配方、牌号及数值未逐项来源核验
高分子表面活性剂 | Polymeric Surfactant | 亲水链段(PEG/PAA)+疏水链段(PS/PPO)嵌段/接枝共聚物 | 两亲性 | 同一分子含亲水和疏水链段，分子量远大于小分子表面活性剂 | 降低界面张力、乳化稳定、增溶、成膜、毒性低 | 降低表面张力效率不如小分子、价格高、分子量分布影响性能 | 乳液聚合稳定剂、药物载体(胶束)、化妆品增稠、涂料分散剂、三次采油 | 功能取决于电荷、交联、掺杂、晶型或载体；无统一热参数 | 按溶液、乳液、涂布、电聚合、交联等工艺，控制残留 | 电荷密度、交联、分子量、掺杂、响应基团与界面设计 | 功能恢复、分离再生或解聚视结构而定；掺杂剂与药物需分流 | 此类多为体系或用途，不一定有单一重复单元/晶型 | 原表与基础知识归纳；具体配方、牌号及数值未逐项来源核验
高分子药物载体 | Polymeric Carrier | PLGA/PEG-PCL/壳聚糖/聚乙二醇等可降解或生物相容高分子 | 多样 | 纳米粒/胶束/水凝胶用于包载与释放；EPR在不同肿瘤与临床条件下不恒定 | 提高药物溶解度、延长循环时间、降低毒副作用、靶向释放 | 载体安全性/代谢路径需验证、规模化制备难、载药量有限、成本高 | 抗肿瘤药物纳米粒、蛋白/基因递送、疫苗佐剂、胰岛素缓释、诊断造影 | 功能取决于电荷、交联、掺杂、晶型或载体；无统一热参数 | 按溶液、乳液、涂布、电聚合、交联等工艺，控制残留 | 电荷密度、交联、分子量、掺杂、响应基团与界面设计 | 功能恢复、分离再生或解聚视结构而定；掺杂剂与药物需分流 | 此类多为体系或用途，不一定有单一重复单元/晶型 | 原表与基础知识归纳；具体配方、牌号及数值未逐项来源核验
液晶高分子 | LCP | 芳香族聚酯/聚酰胺，刚性棒状分子，含苯环+酯/酰胺键 | 液晶态 | 分子刚性大，熔融态或溶液中呈液晶取向，冷却后保留取向 | 极低成型收缩、高强度高模量、低介电、耐高温、自增强 | 价格高、各向异性(方向性能差异大)、焊接温度窄、配色难 | 5G电子连接器、摄像头模组、SMT器件、LED反射器、精密齿轮、医用器械 | 功能取决于电荷、交联、掺杂、晶型或载体；无统一热参数 | 按溶液、乳液、涂布、电聚合、交联等工艺，控制残留 | 电荷密度、交联、分子量、掺杂、响应基团与界面设计 | 功能恢复、分离再生或解聚视结构而定；掺杂剂与药物需分流 | 此类多为体系或用途，不一定有单一重复单元/晶型 | 原表与基础知识归纳；具体配方、牌号及数值未逐项来源核验
形状记忆高分子 | SMP | 交联网络(化学/物理交联)+可切换相(玻璃化/结晶/液晶) | 交联 | 固定相(交联点)记忆永久形状，切换相(温度/光/pH响应)控制临时形状 | 形变量大(可达400%)、密度低、成本低、响应方式多样 | 强度低于形状记忆合金、回复力小、循环寿命有限、耐热一般 | 医用支架、骨科固定、智能纺织品、自修复结构、航空航天展开结构、4D打印 | 功能取决于电荷、交联、掺杂、晶型或载体；无统一热参数 | 按溶液、乳液、涂布、电聚合、交联等工艺，控制残留 | 电荷密度、交联、分子量、掺杂、响应基团与界面设计 | 功能恢复、分离再生或解聚视结构而定；掺杂剂与药物需分流 | 此类多为体系或用途，不一定有单一重复单元/晶型 | 原表与基础知识归纳；具体配方、牌号及数值未逐项来源核验
自修复高分子 | Self-healing Polymer | 动态共价键(二硫键/Diels-Alder)/非共价(氢键/金属配位)/微胶囊 | 交联/动态 | 损伤后通过动态键可逆重组或微胶囊释放修复剂自动愈合裂纹 | 延长材料寿命、提高安全性、减少维护、可多次修复 | 修复效率随次数下降、修复条件苛刻(加热/光照)、力学强度牺牲、成本高 | 涂料(汽车/建筑)、电子封装、复合材料、柔性电子、假肢、3D打印 | 功能取决于电荷、交联、掺杂、晶型或载体；无统一热参数 | 按溶液、乳液、涂布、电聚合、交联等工艺，控制残留 | 电荷密度、交联、分子量、掺杂、响应基团与界面设计 | 功能恢复、分离再生或解聚视结构而定；掺杂剂与药物需分流 | 此类多为体系或用途，不一定有单一重复单元/晶型 | 原表与基础知识归纳；具体配方、牌号及数值未逐项来源核验
压电高分子(聚偏氟乙烯) | PVDF | [-CH2-CF2-]n，β晶型具有压电性 | 结晶型(β晶) | C-F键极性大，β晶型中偶极矩同向排列，机械力→电荷转换 | 柔性好、压电系数高、密度低、易加工成薄膜、化学稳定 | 需极化处理、压电系数低于陶瓷、温度上限低(~100℃)、老化 | 传感器(压力/振动/声学)、能量收集、医用超声探头、柔性电子、触控屏 | α/β/γ等晶型；压电需要合适晶型、取向和极化 | 挤出/流延、溶液成膜、拉伸或电纺；控制溶剂残留 | 晶型诱导、极化、纳米填料、膜孔与表面配方 | 洁净料可回熔或溶解回收；含氟废物流需独立管理 | 有β晶并不自动具有足够宏观压电性能 | 原表与基础知识归纳；具体配方、牌号及数值未逐项来源核验
热电高分子 | PEDOT:PSS等 | PEDOT导电高分子与PSS聚电解质复合 | 共轭 | 导电高分子中载流子输运，Seebeck效应将温差转为电能 | 柔性、低热导率、可溶液加工；毒理与皮肤接触需验证 | 热电优值ZT低于无机材料、稳定性待提升、掺杂剂挥发 | 可穿戴热电发电机、柔性传感器、IoT自供电、人体热能收集 | 功能取决于电荷、交联、掺杂、晶型或载体；无统一热参数 | 按溶液、乳液、涂布、电聚合、交联等工艺，控制残留 | 电荷密度、交联、分子量、掺杂、响应基团与界面设计 | 功能恢复、分离再生或解聚视结构而定；掺杂剂与药物需分流 | 此类多为体系或用途，不一定有单一重复单元/晶型 | 原表与基础知识归纳；具体配方、牌号及数值未逐项来源核验
聚乙二醇/聚氧化乙烯 | PEG/PEO | [-CH₂CH₂-O-]n | 通常半结晶，随分子量变化 | 醚氧亲水，PEG/PEO常按分子量与习惯命名 | 水溶、润滑、柔性、可配位离子 | 氧化、吸湿、低承载，杂质需控制 | 药物载体、固体电解质、表面活性剂 | 功能取决于电荷、交联、掺杂、晶型或载体；无统一热参数 | 按溶液、乳液、涂布、电聚合、交联等工艺，控制残留 | 电荷密度、交联、分子量、掺杂、响应基团与界面设计 | 功能恢复、分离再生或解聚视结构而定；掺杂剂与药物需分流 | 此类多为体系或用途，不一定有单一重复单元/晶型 | 原表与基础知识归纳；具体配方、牌号及数值未逐项来源核验
聚丙烯酸及其盐 | PAA/PAAS | [-CH₂-CH(COOH)-]n及羧酸盐 | 多为无定形 | 羧基可电离，pH控制溶胀与黏度 | 分散、增稠、螯合、亲水 | 盐与pH敏感，交联影响水溶性 | 分散剂、增稠剂、SAP前体、水凝胶 | 功能取决于电荷、交联、掺杂、晶型或载体；无统一热参数 | 按溶液、乳液、涂布、电聚合、交联等工艺，控制残留 | 电荷密度、交联、分子量、掺杂、响应基团与界面设计 | 功能恢复、分离再生或解聚视结构而定；掺杂剂与药物需分流 | 此类多为体系或用途，不一定有单一重复单元/晶型 | 原表与基础知识归纳；具体配方、牌号及数值未逐项来源核验
聚乙烯吡咯烷酮 | PVP | 乙烯基吡咯烷酮聚合形成带内酰胺侧基碳链 | 无定形 | 内酰胺羰基可氢键与络合 | 水溶、成膜、粘接、增溶 | 吸湿、成本，交联型PVPP不溶 | 药用辅料、涂层、胶粘剂、分离助剂 | 功能取决于电荷、交联、掺杂、晶型或载体；无统一热参数 | 按溶液、乳液、涂布、电聚合、交联等工艺，控制残留 | 电荷密度、交联、分子量、掺杂、响应基团与界面设计 | 功能恢复、分离再生或解聚视结构而定；掺杂剂与药物需分流 | 此类多为体系或用途，不一定有单一重复单元/晶型 | 原表与基础知识归纳；具体配方、牌号及数值未逐项来源核验
聚二甲基硅氧烷 | PDMS | [-Si(CH₃)₂-O-]n | 通常无定形，低温可结晶 | 柔性硅氧链，液体、弹性体随分子量/交联变化 | 疏水、透气、柔性、低表面能 | 低分子迁移，粘接和承载有限 | 硅油、微流控、密封、表面改性 | 功能取决于电荷、交联、掺杂、晶型或载体；无统一热参数 | 按溶液、乳液、涂布、电聚合、交联等工艺，控制残留 | 电荷密度、交联、分子量、掺杂、响应基团与界面设计 | 功能恢复、分离再生或解聚视结构而定；掺杂剂与药物需分流 | 此类多为体系或用途，不一定有单一重复单元/晶型 | 原表与基础知识归纳；具体配方、牌号及数值未逐项来源核验

## 基础术语与使用说明
术语/阅读规则 | 解释 | 用途或易错点
热塑性与热固性 | 热塑性料在合适温度下可软化成型；热固网络固化后通常不能常规重熔。 | PU/PI等家族可包含多种形态，不能仅从名称判定。
结晶性与交联 | 结晶描述链段有序堆积，交联描述链之间连接；两者可同时存在。 | 原“晶型”改为“形态与结晶性”。半结晶料同时含晶区和非晶区。
Tg 玻璃化转变 | 非晶链段运动发生显著改变的温区，受含水、软段、增塑及热史影响。 | Tg不是所有材料的最高工作温度，也不是晶体熔点。
Tm 熔点 | 晶区熔融温区，半结晶聚合物常存在。 | 无定形树脂不能强行填写统一Tm。热固网络通常先分解。
HDT与长期耐温 | HDT在规定载荷下评价热变形，长期使用温度还取决于时间、环境与性能保持。 | Tg、Tm、HDT、热分解温度不得相互替代。
吸水与水解 | 吸水是水分进入材料；水解是水参与化学断键。吸水也可能导致增塑。 | PA调湿态与干态数据不可直接比较；PET/PBT高温含水加工可断链。
分子量与黏度 | 分子量及分布影响熔体、强度和解聚；IV、MFR和SEC/GPC数值不直接等价。 | 测试温度、溶剂、校准和含水状态应记录。
软段与硬段 | 嵌段弹性体以柔性软段提供弹性，硬域提供物理连接和承载。 | TPU、TPEE、PEBA软硬段化学结构不同，回收路径也不同。
物理回收 | 分选、清洗、破碎、熔融再加工，通常不以回到单体为目标。 | 交联料、混料、染料、阻燃剂和填料可能限制再加工质量。
化学回收与解聚 | 通过断键生成单体、低聚物或其他化学品。并非所有路线都能回到原单体。 | “转化率高”不等于“目标单体收率高”，更不等于闭环。
醇解、水解、氨解 | 分别以醇、水、氨作为断酯键等反应试剂；实际催化和产物依结构与条件。 | PET+EG常得BHET；PTT+1,3-PDO常得BHPT；PBT+BDO常得BHBT。
BHET/BHPT/BHBT | 分别为对苯二甲酸双(2-羟乙基)、双(3-羟丙基)、双(4-羟丁基)酯。 | 均为芳香二酯；注意BHPT一词在部分文献中用法不统一，应核对结构。
TPA/DMT/EG/PDO/BDO | TPA对苯二甲酸；DMT对苯二甲酸二甲酯；EG乙二醇；1,3-PDO丙二醇；1,4-BDO丁二醇。 | PDO和BDO必须写位置编号，不能用1,2-PG代替1,3-PDO。
PPE/PPO/26DMBQ | PPE常与PPO同指聚苯醚；在聚醚语境PPO也可能指聚氧化丙烯。26DMBQ是2,6-二甲基对苯醌。 | 苯醌不同于相应对苯二酚；PPO缩写应结合上下文判定。
PTMG/PTMEG/PEG | PTMG与PTMEG通常同指聚四氢呋喃二醇；PEG为聚乙二醇。 | 回收完整宏二醇不同于只回收低分子二醇。
单体收率、纯度、选择性 | 收率按原料理论量计算；纯度按产品中目标物占比计算；选择性按已转化原料对应产物口径计算。 | 必须注明质量/摩尔口径、检测方法和分离收率，不能互相替代。
催化剂回收与浸出 | 固体回收干重反映物料损失，金属浸出反映进入溶液/产品的金属量。 | 累计回收率、第n轮单轮回收率与活性保持是不同指标。
生物基、可降解、可堆肥 | 生物基描述碳来源；降解描述结构与环境下转化；可堆肥还涉及制品认证条件。 | Bio-PE可生物基但不易降解；PBAT可化石基且可降解；PEF不能默认可堆肥。
单体、重复单元与聚合物 | 单体是参与聚合的小分子；重复单元是聚合物链中重复出现的结构；两者不一定具有相同组成。 | PET重复单元与EG、TPA均不相同；PMMA重复单元不再含MMA的碳碳双键。
聚合度 DP | 描述一条链所含单体单元的数目；样品通常包含不同链长。 | 由分子量估算聚合度时，应先明确重复单元、链端和采用的平均方式。
均聚物与共聚物 | 均聚物源于一种单体；共聚物源于多种单体，链上序列还可以不同。 | PET虽由二醇与二酸反应制备，按隐含单体概念可归为均聚物；不能简单按投料瓶数判断。
无规、交替、嵌段与接枝 | 这些名称区分共聚物中不同单元的序列或连接方式。 | 嵌段共聚物不等于两种均聚物直接混合。
线型、支化与网络 | 线型链以连续主链为主；支化链带侧支链；网络由多条链连接构成。 | 有支链不等于存在三维交联网络。
构型与构象 | 构型改变通常涉及化学键的断裂重组；构象可通过单键旋转等变化产生。 | 链段伸展、折叠属于构象变化，不应都称为构型改变。
立构规整性 | 描述链上立体异构结构单元排列的规整程度。 | 等规、间规和无规排列可影响结晶；不能只凭化学式判断。
链增长与逐步聚合 | 链增长聚合依靠链上活性位点持续增长；逐步聚合由不同聚合度分子逐步反应。 | 不要把链增长与加聚、逐步聚合与缩聚机械地一一对应。
玻璃态、橡胶态与黏流 | 描述聚合物随温度和观测时间变化的力学响应状态。 | 交联网络通常不能像线型热塑性料一样进入可加工的黏流状态。
冷结晶与退火 | 冷结晶指升温过程中出现结晶；退火是受控热处理，可改变晶体及热史。 | DSC升温中的放热峰未必是固化反应。
热史 | 材料在测试前经历的加热、冷却与保温过程。 | DSC第一遍与第二遍升温含义不同，应注明采用哪一遍数据。
黏弹性 | 材料的响应同时具有弹性回复与随时间发生的黏性特征。 | 性能会随温度、频率、加载速度变化。
蠕变与应力松弛 | 恒定应力下应变随时间增加称蠕变；保持应变时应力衰减称应力松弛。 | 短时拉伸强度不能直接代表长期承载能力。
模量、强度与韧性 | 模量描述刚度；强度描述承受应力的能力；韧性与破坏前吸收能量有关。 | 更硬或模量更大，不必然更耐冲击。
溶解与溶胀 | 溶解使链分散到溶剂中；溶胀是介质进入材料导致体积或质量增加。 | 网络材料可以溶胀而不完全溶解；吸液增重不等于发生解聚。
增塑、填充与增强 | 增塑剂可增加链段活动；填料改变成本或性能；增强体主要用于提高承载等性能。 | 效果取决于分散、界面与用量；填充量增加不保证所有性能提高。
共混、相容与增容 | 共混是混合聚合物；相容性涉及混合状态与相互作用；增容改善相间结合或分散。 | 出现稳定细分散形态不等于达到分子尺度互溶。
干燥与调湿 | 干燥降低含水量；调湿使材料在规定环境中达到指定状态。 | PA测试前调湿与PET加工前干燥目的不同。
剪切变稀 | 剪切速率升高时表观黏度降低的现象。 | 不同温度和剪切条件下的黏度不能直接横比。
MFR与熔体流动性 | MFR是在规定温度和载荷下，单位时间挤出的熔体质量。 | MFR不是分子量的直接读数；必须同时报告测试条件。
Mn、Mw与分散系数 Đ | Mn为数均摩尔质量，Mw为质量平均摩尔质量；分散系数Đ通常取Mw/Mn。 | 同样Mn的样品可有不同分布；标样校准结果与绝对测量应区分。
SEC / GPC | 尺寸排阻色谱按溶液中分子的流体力学尺寸分离，常用于估算分子量分布。 | 保留时间不直接等于化学结构；样品须可溶，并明确标样和检测器。
DSC 差示扫描量热 | 记录样品与参比的热流差，可观察玻璃化、熔融、结晶等热事件。 | 峰的位置和面积需结合升温速率、样品组成及基线解释。
TGA / DTG 热重分析 | TGA跟踪质量随温度或时间的变化；DTG为质量变化速率曲线。 | 失重峰不是特定产物的直接鉴定，必要时联用气体分析。
DMA 动态力学分析 | 在振荡载荷下测量储能、损耗等响应，观察黏弹行为。 | DMA与DSC测得的转变温度可能不同，不能不注明方法直接替换。
FTIR 红外光谱 | 借助分子振动吸收识别官能团及其变化。 | 单一峰变化不足以证明完整反应机理；应结合对照及其他表征。
NMR 核磁共振 | 利用核的磁共振信号研究局部化学环境、组成和连接关系。 | 积分定量要满足实验条件，峰面积不能未经校正直接当纯度。
GC与HPLC | GC适合可汽化且热稳定的组分；HPLC可分析多种溶液态组分。 | 定量通常需要校准或响应因子；不同组分不能默认响应相同。
转化率与分离收率 | 转化率描述原料消耗比例；分离收率描述实际分离目标产物相对于理论量的比例。 | 原料消失不等于目标产物已高收率回收。
溶剂分离与化学解聚 | 溶剂分离以溶解、沉淀等回收聚合物；化学解聚以断键改变链结构。 | 使用溶剂不自动意味着发生化学回收。
结晶与重结晶纯化 | 利用溶解度及晶体生长差异，将目标物从溶液中析出。 | 晶体可能夹带母液或共析杂质，不能因其为白色就认定高纯。
萃取与分配 | 利用组分在不同相之间的分配差异实现分离。 | 应核查相互溶解、乳化和目标物损失，分层并不等于完成纯化。
蒸馏与减压蒸馏 | 利用气液平衡差异分离组分；减压可降低沸腾温度。 | 沸点接近、共沸或热敏组分可能限制分离效果。
过滤与膜分离 | 过滤常去除悬浮颗粒；膜也可依据尺寸、溶解扩散或电荷等分离。 | 普通滤纸不能直接去除已溶解的金属离子。
吸附与洗脱 | 组分在界面富集可用于捕集杂质；洗脱使其从吸附材料中释放。 | 必须分别评价容量、选择性、目标物损失和再生效果。
闭环与开环回收 | 闭环强调回到相同或相近用途循环；开环进入不同材料或用途。 | 仅生成有价值产物，不能自动证明已实现闭环。
质量衡算与碳衡算 | 分别比较各物流总质量或碳输入、输出及积累。 | 应计入液相、气相、残渣和取样；衡算闭合不代表产品纯度高。
空白、对照与重复试验 | 空白识别背景，对照比较某因素作用，重复试验评价离散性。 | 同一样品重复进样不等于独立重复反应。
质量分数、摩尔分数与配比 | 质量分数按质量计算，摩尔分数按物质的量计算。 | 标明分母是废料、有效聚合物还是总配方；wt%与mol%不能混用。
单体、低聚物与宏二醇 | 单体可参与聚合；低聚物为少量单元组成的分子；宏二醇是带两个羟基的较长链分子。 | 回收完整PTMG宏二醇与回收低分子BDO是不同目标。
母液与杂质累积 | 结晶分离后的液体称母液；循环使用时未排出的杂质可能逐渐富集。 | 一次纯化成功不等于长期闭路循环品质稳定。
纯度校正收率 | 以粗产物质量乘目标物质量分数，得到目标物质量，再与理论量比较。 | 检测口径与分母必须一致；GC面积百分数不能直接默认等于质量分数。
PFAS 全氟和多氟烷基物质 | PFAS是一大类全氟和多氟烷基物质的统称，涉及多种分子结构和用途。材料新闻中常见于防水防油整理、涂层、助剂及部分含氟聚合物讨论。 | PFAS不是一种材料，也不能仅凭“含氟”二字判定所有物质的监管归属；具体限制需核对物质定义、用途、地区和日期。
PFHxA 全氟己酸 | PFHxA是全氟己酸，属于PFAS中的一种具体物质。阅读相关政策时，还会同时涉及其盐和法规所定义的相关物质。 | PFHxA与PFHxS（全氟己烷磺酸）不同；PFHxA限制不能直接理解为所有PFAS或所有含氟聚合物已被统一禁用。
FDCA与PEF：单体和聚酯的区别 | FDCA指2,5-呋喃二甲酸，是制备聚酯的二酸单体；PEF指聚呋喃二甲酸乙二醇酯，是由FDCA与乙二醇构成的聚酯。FDCA的呋喃环进入聚合物主链。 | FDCA工厂首批产出不等于PEF产品已全面量产。生物基说明原料来源，不能直接推断材料可在自然环境降解。
异山梨醇 Isosorbide | 异山梨醇是可由糖类原料制得的刚性双环二醇，可作为生物基聚酯的构筑单元。其刚性结构可用于调节链段运动和材料热机械行为。 | 原料为生物基不保证聚合物可降解；提高刚性也不等于韧性同步提高，性能仍取决于共聚组成、分子量和加工条件。
PISA/PISOX/PEIT/PEIF 生物基聚酯平台 | 这些缩写在Parana技术资料中用于区分不同生物基聚酯体系。官方公告将PISOX描述为草酸基聚酯，并介绍异山梨醇等单体参与的可再生聚酯平台。 | 它们不是同一种树脂的不同商品牌号。具体重复结构、共聚比例及性能应查各自论文或技术资料；不能将PISOX的降解表述推广到整个材料平台。
内酯 Lactone | 内酯是环状酯，环中包含酯键结构。理解“内酯开环聚合”时，重点是环状单体打开后参与构成聚合物链。 | 内酯是一类化合物，不是某个固定单体；不同环尺寸和取代结构会影响聚合行为，不能直接套用同一反应条件。
内酰胺 Lactam | 内酰胺是环状酰胺，环中包含酰胺结构。它与内酯的关键区别是相应官能团中的氧、氮连接方式不同。 | 内酯与内酰胺名称相近，不能混同；酯类和酰胺类单体的聚合、解聚条件及产物分离方法需要分别判断。
聚酯酰胺 Poly(ester amide) | 聚酯酰胺在聚合物主链中同时含有酯结构和酰胺结构，可通过不同单体与共聚路线调节性能及可裂解位点。 | “聚酯酰胺”不等于“聚酯与聚酰胺共混料”，也不等于聚醚嵌段酰胺PEBA；仅凭名称不能判定序列、降解速度或回收效率。